## Пустотка
№ | Наименование | Марка | Нормативн.документ | Размер(габариты), мм |  |  | Масса | Марка | Объем | Отпускная | Нагрузка
п/п | изделий | изделий | №серии,чертеж,ГОСТ, | длина | ширина | высота | изделия, | бетона/ | изделия, | проч-ть % | кгс/м²
|  |  | ТУ |  |  | (толщина) | кг | класс | м³ | лето/зима
1 | 2 | 3 | 4 | 5 | 6 | 7 | 8 | 9 | 10 | 11 | 12
| Плиты | П 90-15- АIIIв | с.1.241-1 | 8980 | 1490 | 220 | 4.2 | М400/В30 | 2.94 | 80/85 | 450,600,
| пустотные | П 90-12- АIIIв | выпуск 35 | 8980 | 1190 | 220 | 3.18 | М400/В30 | 2.35 |  | 800
|  | П 89-15- АIIIв |  | 8880 | 1490 | 220 | 4.15 | М400/В30 | 2.91 |  | без учета
|  | П 89-12- АIIIв |  | 8880 | 1190 | 220 | 3.18 | М400/В30 | 2.32 |  | собств.
|  | П 88-15- АIIIв |  | 8780 | 1490 | 220 | 4.1 | М400/В30 | 2.88 |  | веса
|  | П 88-12- АIIIв |  | 8780 | 1190 | 220 | 3.13 | М400/В30 | 2.3 |  | //
|  | П 87-15- АIIIв |  | 8680 | 1490 | 220 | 4.05 | М400/В30 | 2.85 |  | //
|  | П 87-12- АIIIв |  | 8680 | 1190 | 220 | 3.1 | М400/В30 | 2.27 |  | //
|  | П 86-15- АIIIв |  | 8580 | 1490 | 220 | 4 | М400/В30 | 2.81 |  | //
|  | П 86-12- АIIIв |  | 8580 | 1190 | 220 | 3.05 | М400/В30 | 2.25 |  | //
|  | П 85-15- АIIIв |  | 8480 | 1490 | 220 | 3.95 | М400/В30 | 2.78 |  | //
|  | П 85-12- АIIIв |  | 8480 | 1190 | 220 | 3.03 | М400/В30 | 2.22 |  | //
|  | П 84-15- АIIIв |  | 8380 | 1490 | 220 | 3.93 | М400/В30 | 2.75 |  | //
|  | П 84-12- АIIIв |  | 8380 | 1190 | 220 | 2.98 | М400/В30 | 2.19 |  | //
|  | П 83,5-15- АIIIв | новые | 8350 | 1490 | 220 | 2.9 | М400/В30 | 2.74 |  | 450,600,
|  | П 83,5-12- АIIIв | чертежи | 8350 | 1190 | 220 | 2.95 | М400/В30 | 2.19 |  | 800
|  | П 82-15- АIIIв |  | 8180 | 1490 | 220 | 3.83 | М400/В30 | 2.68 |  | без учета
|  | П 82-12- АIIIв |  | 8180 | 1190 | 220 | 2.9 | М400/В30 | 2.14 |  | собств.
|  | П 81-15- АIIIв |  | 8080 | 1490 | 220 | 3.78 | М400/В30 | 2.65 |  | веса
|  | П 81-12- АIIIв |  | 8080 | 1190 | 220 | 2.85 | М400/В30 | 2.12 |  | //
|  | П 80-15- АIIIв |  | 7980 | 1490 | 220 | 3.73 | М400/В30 | 2.62 |  | //
|  | П 80-12- АIIIв |  | 7980 | 1190 | 220 | 2.83 | М400/В30 | 2.09 |  | //
|  | П 79-15- АIIIв |  | 7880 | 1490 | 220 | 3.68 | М400/В30 | 2.58 |  | //
|  | П 79-12- АIIIв |  | 7880 | 1190 | 220 | 2.78 | М400/В30 | 2.06 |  | //
|  | П 78-15- АIIIв |  | 7780 | 1490 | 220 | 3.63 | М400/В30 | 2.55 |  | //
|  | П 78-12- АIIIв |  | 7780 | 1190 | 220 | 2.75 | М400/В30 | 2.04 |  | //
|  | П 77-15- АIIIв |  | 7680 | 1490 | 220 | 3.58 | М400/В30 | 2.52 |  | //
|  | П 77-12- АIIIв |  | 7680 | 1190 | 220 | 2.7 | М400/В30 | 2.01 |  | //
|  | П 76-15- АIIIв |  | 7580 | 1490 | 220 | 3.53 | М400/В30 | 2.48 |  | //
|  | П 76-12- АIIIв |  | 7580 | 1190 | 220 | 2.68 | М400/В30 | 1.98 |  | //
|  | П 75-15- АIIIв |  | 7480 | 1490 | 220 | 3.48 | М400/В30 | 2.45 |  | //
|  | П 75-12- АIIIв |  | 7480 | 1190 | 220 | 2.63 | М400/В30 | 1.96 |  | //
|  | П 74-15- АIIIв | новые | 7380 | 1490 | 220 | 3.43 | М400/В30 | 2.42 | 80/85 | //
|  | П 74-12- АIIIв | чертежи | 7380 | 1190 | 220 | 2.6 | М400/В30 | 1.93 |  | //
|  | П 73-15- АIIIв |  | 7280 | 1490 | 220 | 3.38 | М400/В30 | 2.39 |  | //
|  | П 73-12- АIIIв |  | 7280 | 1190 | 220 | 2.55 | М400/В30 | 1.91 |  | //
|  | 1ПК 72-15- АтV | с.1.090.1-1 | 7180 | 1490 | 220 | 3.33 | М300/В22,5 | 2.35 |  | 450
|  | 1ПК 72-12- АтV | выпуск 5-1 | 7180 | 1190 | 220 | 2.5 | М300/В22,5 | 1.88 |  | 600
|  | 1ПК 71-15- АтV |  | 7080 | 1490 | 220 | 3.28 | М300/В22,5 | 2.32 |  | 800
|  | 1ПК 71-12- АтV |  | 7080 | 1190 | 220 | 2.48 | М300/В22,5 | 1.85 |  | 1250
|  | 1ПК 70-15- АтV |  | 6980 | 1490 | 220 | 3.25 | М300/В22,5 | 2.29 |  | без учета
|  | 1ПК 70-12- АтV |  | 6980 | 1190 | 220 | 2.43 | М300/В22,5 | 1.83 |  | собств.
|  | 1ПК 69-15- АтV |  | 6880 | 1490 | 220 | 3.23 | М300/В22,5 | 2.26 |  | веса
|  | 1ПК 69-12- АтV |  | 6880 | 1190 | 220 | 2.4 | М300/В22,5 | 1.8 |  | //
|  | 1ПК 68-15-9АтV | с.1.041.1-3 выпуск 2 | 6850 | 1490 | 220 | 3.2 | М300/В22,5 | 2.25 |  | //
|  | 1ПК 68-12-8АтV | с.1.041.1-2 выпуск 2 | 6850 | 1190 | 220 | 2.38 | М300/В22,5 | 1.79 |  | //
|  | 1ПК 67-15- АтV | с.1.090.1-1 | 6680 | 1490 | 220 | 3.15 | М300/В22,5 | 2.19 |  | 450
|  | 1ПК 67-12- АтV | выпуск 5-1 | 6680 | 1190 | 220 | 2.33 | М300/В22,5 | 1.75 |  | 600
|  | 1ПК 66-15- АтV |  | 6580 | 1490 | 220 | 3.1 | М300/В22,5 | 2.16 |  | 800
|  | 1ПК 66-12- АтV |  | 6580 | 1190 | 220 | 2.28 | М300/В22,5 | 1.72 |  | 1250
|  | 1ПК 65-15- АтV |  | 6480 | 1490 | 220 | 3.05 | М300/В22,5 | 2.12 |  | без учета
|  | 1ПК 65-12- АтV |  | 6480 | 1190 | 220 | 2.25 | М300/В22,5 | 1.7 |  | собств.
|  | 1ПК 64-15- АтV |  | 6380 | 1490 | 220 | 3 | М300/В22,5 | 2.09 |  | веса
|  | 1ПК 64-12- АтV |  | 6380 | 1190 | 220 | 2.23 | М300/В22,5 | 1.67 |  | //
|  | 1ПК 63-15- АтV | с.1.141-1 | 6280 | 1490 | 220 | 2.95 | М200/В15 | 2.06 |  | 300
|  | 1ПК 63-12- АтV | выпуск 64 | 6280 | 1190 | 220 | 2.2 | М200/В15 | 1.64 |  | 450
|  | 1ПК 63-10- АтV |  | 6280 | 990 | 220 | 1.825 | М200/В15 | 0.73 |  | 600
|  | 1ПК 62-15- АтV |  | 6180 | 1490 | 220 | 2.9 | М200/В15 | 2.03 |  | 800
|  | 1ПК 62-12- АтV |  | 6180 | 1190 | 220 | 2.18 | М200/В15 | 1.62 |  | без учета
|  | 1ПК 61-15- АтV |  | 6080 | 1490 | 220 | 2.85 | М200/В15 | 1.99 |  | собственн.
|  | 1ПК 61-12- АтV |  | 6080 | 1190 | 220 | 2.13 | М200/В15 | 1.59 |  | веса
|  | 1ПК 60-15- АтV |  | 5980 | 1490 | 220 | 2.8 | М200/В15 | 1.96 |  | //
|  | 1ПК 60-12- АтV |  | 5980 | 1190 | 220 | 2.1 | М200/В15 | 1.57 |  | //
|  | 1ПК 60.10- АтV |  | 5980 | 990 | 220 | 1.725 | М200/В15 | 0.69 |  | //
|  | 1ПК 59-15- АтV |  | 5880 | 1490 | 220 | 2.75 | М200/В15 | 1.93 |  | //
|  | 1ПК 59-12- АтV |  | 5880 | 1190 | 220 | 2.08 | М200/В15 | 1.54 |  | //
|  | 1ПК 58-15- АтV |  | 5780 | 1490 | 220 | 2.7 | М200/В15 | 1.89 |  | //
|  | 1ПК 58-12- АтV |  | 5780 | 1190 | 220 | 2.03 | М200/В15 | 1.51 | 80/85 | //
|  | 1ПК 57-15- АтV |  | 5680 | 1490 | 220 | 2.68 | М200/В15 | 1.86 |  | //
|  | 1ПК 57-12- АтV |  | 5680 | 1190 | 220 | 2 | М200/В15 | 1.49 |  | //
|  | 1ПК 56-15-8АтV | с.1.041.1-2 | 5650 | 1490 | 220 | 2.6 | М250/27,5 | 1.85 |  | //
|  | 1ПК 56-12-8АтV | выпуск 1 | 5650 | 1190 | 220 | 2 | М250/27,5 | 1.48 |  | //
|  | 1ПК 55-15- АтV | с.1.141-1 | 5480 | 1490 | 220 | 2.58 | М200/В15 | 1.8 |  | 300
|  | 1ПК 55-12- АтV | выпуск 64 | 5480 | 1190 | 220 | 1.93 | М200/В15 | 1.43 |  | 450
|  | 1ПК 54-15- АтV |  | 5380 | 1490 | 220 | 2.53 | М200/В15 | 1.76 |  | 600
|  | 1ПК 54-12- АтV |  | 5380 | 1190 | 220 | 1.9 | М200/В15 | 1.41 |  | 800
|  | 1ПК 53-15- АтV |  | 5280 | 1490 | 220 | 2.48 | М200/В15 | 1.73 |  | без учета
|  | 1ПК 53-12- АтV |  | 5280 | 1190 | 220 | 1.88 | М200/В15 | 1.38 |  | собственн.
|  | 1ПК 52-15- АтV |  | 5180 | 1490 | 220 | 2.43 | М200/В15 | 1.7 |  | веса
|  | 1ПК 52-12- АтV |  | 5180 | 1190 | 220 | 1.83 | М200/В15 | 1.36 |  | //
|  | 1ПК 51-15- АтV |  | 5080 | 1490 | 220 | 2.4 | М200/В15 | 1.67 |  | //
|  | 1ПК 51-12- АтV |  | 5080 | 1190 | 220 | 1.8 | М200/В15 | 1.33 |  | //
|  | 1ПК 50-15- АтV |  | 4980 | 1490 | 220 | 2.35 | М200/В15 | 1.63 |  | //
|  | 1ПК 50-12- АтV |  | 4980 | 1190 | 220 | 1.78 | М200/В15 | 1.3 |  | //
|  | 1ПК 49-15- АтV |  | 4880 | 1490 | 220 | 2.3 | М200/В15 | 1.6 |  | //
|  | 1ПК 49-12- АтV |  | 4880 | 1190 | 220 | 1.73 | М200/В15 | 1.28 |  | //
|  | 1ПК 48-15- АтV |  | 4780 | 1490 | 220 | 2.25 | М200/В15 | 1.57 |  | //
|  | 1ПК 48-12- АтV |  | 4780 | 1190 | 220 | 1.7 | М200/В15 | 1.25 |  | //
|  | 1ПК 47-15- АтV |  | 4680 | 1490 | 220 | 2.2 | М200/В15 | 1.53 |  | //
|  | 1ПК 47-12- АтV |  | 4680 | 1190 | 220 | 1.68 | М200/В15 | 1.23 |  | //
|  | 1ПК 46-15- АтV |  | 4580 | 1490 | 220 | 2.15 | М200/В15 | 1.5 |  | //
|  | 1ПК 46-12- АтV |  | 4580 | 1190 | 220 | 1.63 | М200/В15 | 1.2 |  | //
|  | 1ПК 45-15- АтV |  | 4480 | 1490 | 220 | 2.1 | М200/В15 | 1.47 |  | //
|  | 1ПК 45-12- АтV |  | 4480 | 1190 | 220 | 1.6 | М200/В15 | 1.17 |  | //
|  | 1ПК 44-15- АтV |  | 4380 | 1490 | 220 | 2.05 | М200/В15 | 1.44 |  | //
|  | 1ПК 44-12- АтV |  | 4380 | 1190 | 220 | 1.55 | М200/В15 | 1.15 |  | //
|  | 1ПК 43-15- АтV |  | 4280 | 1490 | 220 | 2 | М200/В15 | 1.4 |  | //
|  | 1ПК 43-12- АтV |  | 4280 | 1190 | 220 | 1.53 | М200/В15 | 1.12 |  | //
|  | 1ПК 42-15- т | с.1.141-1 | 4180 | 1490 | 220 | 1.98 | М200/В15 | 1.37 |  | //
|  | 1ПК 42-12- т | выпуск 60 | 4180 | 1190 | 220 | 1.5 | М200/В15 | 1.09 |  | //
|  | 1ПК 41-15- т |  | 4080 | 1490 | 220 | 1.93 | М200/В15 | 1.34 |  | //
|  | 1ПК 41-12- т |  | 4080 | 1190 | 220 | 1.48 | М200/В15 | 1.07 |  | //
|  | 1ПК 40-15- т | с.1.141-1 | 3980 | 1490 | 220 | 1.88 | М200/В15 | 1.3 | 80/85 | 300
|  | 1ПК 40-12- т | выпуск 60 | 3980 | 1190 | 220 | 1.43 | М200/В15 | 1.04 |  | 450
|  | 1ПК 39-15- т |  | 3880 | 1490 | 220 | 1.83 | М200/В15 | 1.27 |  | 600
|  | 1ПК 39-12- т |  | 3880 | 1190 | 220 | 1.4 | М200/В15 | 1.02 |  | 800
|  | 1ПК 38-15- т |  | 3780 | 1490 | 220 | 1.78 | М200/В15 | 1.24 |  | без учета
|  | 1ПК 38-12- т |  | 3780 | 1190 | 220 | 1.35 | М200/В15 | 0.99 |  | собственн.
|  | 1ПК 37-15- т |  | 3680 | 1490 | 220 | 1.73 | М200/В15 | 1.21 |  | веса
|  | 1ПК 37-12- т |  | 3680 | 1190 | 220 | 1.33 | М200/В15 | 0.96 |  | //
|  | 1ПК 36-15- т |  | 3580 | 1490 | 220 | 1.7 | М200/В15 | 1.17 |  | //
|  | 1ПК 36-12- т |  | 3580 | 1190 | 220 | 1.28 | М200/В15 | 0.94 |  | //
|  | 1ПК 35-15- т |  | 3480 | 1490 | 220 | 1.65 | М200/В15 | 1.14 |  | //
|  | 1ПК 35-12- т |  | 3480 | 1190 | 220 | 1.25 | М200/В15 | 0.91 |  | //
|  | 1ПК 34-15- т |  | 3380 | 1490 | 220 | 1.6 | М200/В15 | 1.11 |  | //
|  | 1ПК 34-12- т |  | 3380 | 1190 | 220 | 1.2 | М200/В15 | 0.88 |  | //
|  | 1ПК 33-15- т |  | 3280 | 1490 | 220 | 1.55 | М200/В15 | 1.08 |  | //
|  | 1ПК 33-12- т |  | 3280 | 1190 | 220 | 1.18 | М200/В15 | 0.86 |  | //
|  | 1ПК 32-15- т |  | 3180 | 1490 | 220 | 1.5 | М200/В15 | 1.04 |  | //
|  | 1ПК 32-12- т |  | 3180 | 1190 | 220 | 1.13 | М200/В15 | 0.83 |  | //
|  | 1ПК 31-15- т |  | 3080 | 1490 | 220 | 1.45 | М200/В15 | 1.01 |  | 300
|  | 1ПК 31-12- т |  | 3080 | 1190 | 220 | 1.1 | М200/В15 | 0.81 |  | 450
|  | 1ПК 30-15- т |  | 2980 | 1490 | 220 | 1.43 | М200/В15 | 0.98 |  | 600
|  | 1ПК 30-12- т |  | 2980 | 1190 | 220 | 1.08 | М200/В15 | 0.78 |  | 800
|  | 1ПК 29-15- т |  | 2880 | 1490 | 220 | 1.38 | М200/В15 | 0.94 |  | без учета
|  | 1ПК 29-12- т |  | 2880 | 1190 | 220 | 1.05 | М200/В15 | 0.75 |  | собственн.
|  | 1ПК 28-15- т |  | 2780 | 1490 | 220 | 1.33 | М200/В15 | 0.91 |  | веса
|  | 1ПК 28-12- т |  | 2780 | 1190 | 220 | 1 | М200/В15 | 0.73 |  | //
|  | 1ПК 27-15- т |  | 2680 | 1490 | 220 | 1.3 | М200/В15 | 0.88 |  | //
|  | 1ПК 27-12- т |  | 2680 | 1190 | 220 | 0.98 | М200/В15 | 0.7 |  | //
|  | 1ПК 26-15- т |  | 2580 | 1490 | 220 | 1.25 | М200/В15 | 0.85 |  | //
|  | 1ПК 26-12- т |  | 2580 | 1190 | 220 | 0.95 | М200/В15 | 0.68 |  | //
|  | 1ПК 25-15- т |  | 2480 | 1490 | 220 | 1.2 | М200/В15 | 0.81 |  | //
|  | 1ПК 25-12- т |  | 2480 | 1190 | 220 | 0.9 | М200/В15 | 0.65 |  | //
|  | 1ПК 24-15- т |  | 2380 | 1490 | 220 | 1.15 | М200/В15 | 0.78 |  | //
|  | 1ПК 24-12- т |  | 2380 | 1190 | 220 | 0.88 | М200/В15 | 0.62 |  | //

## Перемычки
№ | Наименование | Марка | Нормативн.документ | Размер(габариты), мм |  |  | Масса | Марка | Объем | Отпускная | Нагрузка
п/п | изделий | изделий | №серии,чертеж,ГОСТ, | длина | ширина | высота | изделия, | бетона/ | изделия, | проч-ть % | кгс/м
|  |  | ТУ | L | B | H | кг | класс | м³ | лето/зима
1 | 2 | 3 | 4 | 5 | 6 | 7 | 8 | 9 | 10 | 11 | 12
|  | 2ПБ 10-1п |  | 1030 | 120 | 140 | 0.043 | М200/ | 0.017 | 70/90 | 100
| Перемычки | 2ПБ 13-1п | с.1.038.1-1 | 1290 | 120 | 140 | 0.054 | В15 | 0.022 |  | 100
| железобетон- | 2ПБ 16-2п | ГОСТ 948-84 | 1550 | 120 | 140 | 0.065 |  | 0.026 |  | 200
| ные | 2ПБ 17-2п |  | 1680 | 120 | 140 | 0.071 |  | 0.028 |  | 200
|  | 2ПБ 19-3п |  | 1940 | 120 | 140 | 0.081 |  | 0.033 |  | 300
|  | 2ПБ 22-3п |  | 2200 | 120 | 140 | 0.092 |  | 0.037 |  | 300
|  | 2ПБ 25-3п |  | 2460 | 120 | 140 | 0.103 |  | 0.041 |  | 300
|  | 2ПБ 26-4п |  | 2590 | 120 | 140 | 0.109 |  | 0.044 |  | 400
|  | 2ПБ 29-4п |  | 2850 | 120 | 140 | 0.12 |  | 0.048 |  | 400
|  | 2ПБ 30-4п |  | 2980 | 120 | 140 | 0.125 |  | 0.05 |  | 400
|  | 3ПБ 13-37п |  | 1290 | 120 | 220 | 0.085 |  | 0.034 |  | 3800
|  | 3ПБ 16-37п |  | 1550 | 120 | 220 | 0.106 |  | 0.041 |  | 3800
|  | 3ПБ 18-8п |  | 1810 | 120 | 220 | 0.119 |  | 0.048 |  | 800
|  | 3ПБ 18-37п |  | 1810 | 120 | 220 | 0.119 |  | 0.048 |  | 3800
|  | 9ПБ 13-37п |  | 1290 | 120 | 190 | 0.074 |  | 0.029 |  | 3800
|  | 9ПБ 16-37п |  | 1550 | 120 | 190 | 0.088 |  | 0.035 |  | 3800
|  | 9ПБ 18-8п |  | 1810 | 120 | 190 | 0.103 |  | 0.041 |  | 800
|  | 9ПБ 18-37п |  | 1810 | 120 | 190 | 0.103 |  | 0.041 |  | 3800
|  | 9ПБ 21-8п |  | 2070 | 120 | 190 | 0.118 |  | 0.047 |  | 800
|  | 9ПБ 22-3п |  | 2200 | 120 | 190 | 0.125 |  | 0.05 |  | 300
|  | 9ПБ 25-3п |  | 2460 | 120 | 190 | 0.14 |  | 0.056 |  | 300
|  | 9ПБ 25-8п |  | 2460 | 120 | 190 | 0.14 |  | 0.056 |  | 800
|  | 9ПБ 26-4п |  | 2590 | 120 | 190 | 0.148 |  | 0.059 |  | 400
|  | 9ПБ 27-8п |  | 2720 | 120 | 190 | 0.155 |  | 0.062 |  | 800
|  | 9ПБ 29-4п |  | 2850 | 120 | 190 | 0.162 |  | 0.065 |  | 400
|  | 9ПБ 30-4п |  | 2980 | 120 | 190 | 0.17 |  | 0.068 |  | 400
|  | 10ПБ 18-27п |  | 1810 | 250 | 190 | 0.215 |  | 0.086 |  | 2800
|  | 10ПБ 21-27п |  | 2070 | 250 | 190 | 0.246 |  | 0.098 |  | 2800
|  | 10ПБ 25-27п |  | 2460 | 250 | 190 | 0.292 |  | 0.117 |  | 2800
|  | 10ПБ 25-37п |  | 2460 | 250 | 190 | 0.292 |  | 0.117 |  | 3800
|  | 10ПБ 27-27п |  | 2720 | 250 | 190 | 0.323 |  | 0.129 |  | 2800
|  | 10ПБ 27-37п |  | 2720 | 250 | 190 | 0.323 |  | 0.129 |  | 3800
L
H
B

## Подушки и блоки
№ | Наименование | Марка | Нормативн.документ | Размер(габариты), мм |  |  | Масса | Марка | Объем | Отпускная | Нагрузка
п/п | изделий | изделий | №серии,чертеж,ГОСТ, | длина | ширина | высота | изделия, | бетона/ | изделия, | проч-ть %
|  |  | ТУ | L | B | H | кг | класс | м³ | лето/зима
1 | 2 | 3 | 4 | 5 | 6 | 7 | 8 | 9 | 10 | 11 | 12
| Плиты желе- | ФЛ 6.24 | Технические | 2380 | 600 | 300 | 0.93 | М150/ | 0.37 | 70/80 | 4
| зобетонные | ФЛ 6.12 | условия | 1180 | 600 | 300 | 0.45 | В10- | 0.18 |  | 4
| ленточных | ФЛ 8.24 | ГОСТ 13850-85 | 2380 | 800 | 300 | 1.15 | М350/ | 0.46 |  | 1,3,4
| фундаментов | ФЛ 8.12 |  | 1180 | 800 | 300 | 0.55 | В25 | 0.22 |  | 1,3,4
|  | ФЛ 10.24 |  | 2380 | 1000 | 300 | 1.38 |  | 0.55 |  | 1,2,3,4
|  | ФЛ 10.12 |  | 1180 | 1000 | 300 | 0.65 |  | 0.26 |  | //
|  | ФЛ 10.8 |  | 780 | 1000 | 300 | 0.42 |  | 0.17 |  | //
|  | ФЛ 12.24 |  | 2380 | 1200 | 300 | 1.63 |  | 0.65 |  | //
|  | ФЛ 12.12 |  | 1180 | 1200 | 300 | 0.78 |  | 0.31 |  | //
|  | ФЛ 12.8 |  | 780 | 1200 | 300 | 0.5 |  | 0.2 |  | //
|  | ФЛ 14.24 |  | 2380 | 1400 | 300 | 1.9 |  | 0.76 |  | //
|  | ФЛ 14.12 |  | 1180 | 1400 | 300 | 0.91 |  | 0.36 |  | //
|  | ФЛ 14.8 |  | 780 | 1400 | 300 | 0.58 |  | 0.23 |  | //
|  | ФЛ 16.24 |  | 2380 | 1600 | 300 | 2.15 |  | 0.86 |  | //
|  | ФЛ 16.12 |  | 1180 | 1600 | 300 | 1.03 |  | 0.41 |  | //
|  | ФЛ 16.8 |  | 780 | 1600 | 300 | 0.65 |  | 0.26 |  | //
|  | ФЛ 20.24 |  | 2380 | 2000 | 500 | 4.05 |  | 1.62 |  | //
|  | ФЛ 20.12 |  | 1180 | 2000 | 500 | 1.95 |  | 0.78 |  | //
|  | ФЛ 20.8 |  | 780 | 2000 | 500 | 1.25 |  | 0.5 |  | //
|  | ФЛ 24.24 |  | 2380 | 2400 | 500 | 4.75 |  | 1.9 |  | //
|  | ФЛ 24.12 |  | 1180 | 2400 | 500 | 2.3 |  | 0.91 |  | //
|  | ФЛ 24.8 |  | 780 | 2400 | 500 | 1.45 |  | 0.58 |  | //
|  | ФЛ 28.24 |  | 2380 | 2800 | 500 | 5.9 |  | 2.36 |  | //
|  | ФЛ 28.12 |  | 1180 | 2800 | 500 | 2.82 |  | 1.13 |  | //
|  | ФЛ 28.8 |  | 780 | 2800 | 500 | 1.8 |  | 0.72 |  | //
|  | ФЛ 32.12 |  | 1180 | 3200 | 500 | 3.23 |  | 1.29 |  | //
|  | ФЛ 32.8 |  | 780 | 3200 | 500 | 2.05 |  | 0.82 |  | //
| Блоки бетон- | ФБС 24.2,5-6т | ГОСТ 13579-78* | 2380 | 250 | 580 | 0.9 | М100/ | 0.36 | 70/80
| ные для стен | ФБС 24.3-6т |  | 2380 | 300 | 580 | 0.97 | В 7,5 | 0.406
| подвалов | ФБС 24.4-6т |  | 2380 | 400 | 580 | 1.3 |  | 0.543
|  | ФБС 24.5-6т |  | 2380 | 500 | 580 | 1.63 |  | 0.679
|  | ФБС 24.6-6т |  | 2380 | 600 | 580 | 1.96 |  | 0.815
|  | ФБС 12.3-6т |  | 1180 | 300 | 580 | 0.48 |  | 0.205
|  | ФБС 12.4-6т |  | 1180 | 400 | 580 | 0.64 |  | 0.265
|  | ФБС 12.5-6т |  | 1180 | 500 | 580 | 0.79 |  | 0.331
|  | ФБС 12.6-6т |  | 1180 | 600 | 580 | 0.96 |  | 0.398
|  | ФБС 12.4-3т |  | 1180 | 400 | 280 | 0.31 |  | 0.127
|  | ФБС 12.5-3т |  | 1180 | 500 | 280 | 0.38 |  | 0.159
|  | ФБС 12.6-3т |  | 1180 | 600 | 280 | 0.46 |  | 0.191
|  | ФБС 9.3-6т |  | 880 | 300 | 580 | 0.35 |  | 0.146
|  | ФБС 9.4-6т |  | 880 | 400 | 580 | 0.47 |  | 0.195
|  | ФБС 9.5-6т |  | 880 | 500 | 580 | 0.59 |  | 0.244
|  | ФБС 9.6-6т |  | 880 | 600 | 580 | 0.7 |  | 0.293
L
H |  |  |  | L |  | H
|  | B |  |  |  |  | B

## Плиты плоск.,дорожные.,ребр
№ | Наименование | Марка | Нормативн.документ | Размер(габариты), мм |  |  | Масса | Марка | Объем | Отпускная | Нагрузка
п/п | изделий | изделий | №серии,чертеж,ГОСТ, | длина | ширина | высота | изделия, | бетона/ | изделия, | проч-ть % | кгс/м²
|  |  | ТУ | L | B | H | кг | класс | м³ | лето/зима
1 | 2 | 3 | 4 | 5 | 6 | 7 | 8 | 9 | 10 | 11 | 12
| Плиты плоские | ПТ 12.5-8-6 | с.1.243.1-4 | 800 | 600 | 80 | 0.096 | М200/В15 | 0.038 | 70/85 | 1250
|  | ПТ 12.5-11-9 |  | 1100 | 900 | 80 | 0.198 | М200/В15 | 0.079 |  | 1250
L
H
B
№ | Наименование | Марка | Нормативн.документ | Размер(габариты), мм |  |  | Масса | Марка | Объем | Отпускная | Нагрузка
п/п | изделий | изделий | №серии,чертеж,ГОСТ, | длина | ширина | высота | изделия, | бетона/ | изделия, | проч-ть % | т
|  |  | ТУ |  |  | (толщина) | кг | класс | м³ | лето/зима
1 | 2 | 3 | 4 | 5 | 6 | 7 | 8 | 9 | 10 | 11 | 12
|  | 1П30.18-30 |  | 3000 | 1750 | 170 | 2.2 | М400/В30 | 0.88 | 70/90 | 30
| Плиты дорожные | 2П30-18-30 | ГОСТ 21924.0 | 3000 | 1750 | 170 | 2.2 | М300/В22,5 | 0.88 |  | 30
|  | 1П30.18-10 |  | 3000 | 1750 | 170 | 2.2 | М400/В30 | 0.88 |  | 10
|  | 2П30-18-10 |  | 3000 | 1750 | 170 | 2.2 | М300/В22,5 | 0.88 |  | 10
|  | 1П18.18-30 |  | 1750 | 1750 | 160 | 1.2 | М400/В30 | 0.48 |  | 30
|  | 2П18.18-30 |  | 1750 | 1750 | 160 | 1.2 | М300/В22,5 | 0.48 |  | 30
|  | 1П18.18-10 |  | 1750 | 1750 | 160 | 1.2 | М400/В30 | 0.48 |  | 10
|  | 2П18.18-10 |  | 1750 | 1750 | 160 | 1.2 | М300/В22,5 | 0.48 |  | 10
|  | 1П18.15-30 |  | 1750 | 1500 | 160 | 1.03 | М400/В30 | 0.41 |  | 30
|  | 2П18.15-30 |  | 1750 | 1500 | 160 | 1.03 | М300/В22,5 | 0.41 |  | 30
|  | 1П18.15-30 |  | 1750 | 1500 | 160 | 1.03 | М400/В30 | 0.41 |  | 10
|  | 2П18.15-30 |  | 1750 | 1500 | 160 | 1.03 | М300/В22,5 | 0.41 |  | 10
B
H
L
№ | Наименование | Марка | Нормативн.документ | Размер(габариты), мм |  |  | Масса | Марка | Объем | Отпускная | Нагрузка
п/п | изделий | изделий | №серии,чертеж,ГОСТ, | длина | ширина | высота | изделия, | бетона/ | изделия, | проч-ть % | кгс/м²
|  |  | ТУ | L | B | H | кг | класс | м³ | лето/зима
1 | 2 | 3 | 4 | 5 | 6 | 7 | 8 | 9 | 10 | 11 | 12
|  | 3ПГ6-1АШв |  | 5970 | 2980 | 300 | 2.65 | М200/В15 | 1.07 | 70/85 | 180
|  | 3ПГ6-2АШв |  | 5970 | 2980 | 300 | 2.65 | М200/В15 | 1.07 |  | 260
| Плиты ж/б | 3ПГ6-3АШв | с.1.465.1-17 | 5970 | 2980 | 300 | 2.65 | М300/В22,5 | 1.07 |  | 350
| ребристые | 3ПГ6-4АШв |  | 5970 | 2980 | 300 | 2.65 | М300/В22,5 | 1.07 |  | 450
|  | 3ПГ6-5АШв |  | 5970 | 2980 | 300 | 2.65 | М350/В25 | 1.07 |  | 550
|  | 3ПГ6-6АШв |  | 5970 | 2980 | 300 | 2.65 | М400/В30 | 1.07 |  | 620
|  | 3ПВ6-1АШв-4 | отв.400 | 5970 | 2980 | 300 | 3.28 | М200/В15 | 1.31 |  | 340
|  | 3ПВ6-2АШв-4 |  | 5970 | 2980 | 300 | 3.28 | М200/В15 | 1.31 |  | 420
|  | 3ПВ6-3АШв-4 |  | 5970 | 2980 | 300 | 3.28 | М250/В20 | 1.31 |  | 510
|  | 3ПВ6-4АШв-4 |  | 5970 | 2980 | 300 | 3.28 | М300/В22,5 | 1.31 |  | 610
|  | 3ПВ6-5АШв-4 |  | 5970 | 2980 | 300 | 3.28 | М350/В25 | 1.31 |  | 710
|  | 3ПВ6-6АШв-4 |  | 5970 | 2980 | 300 | 3.28 | М350/В25 | 1.31 |  | 780
|  | 3ПВ6-1АШв-7 | отв.700 | 5970 | 2980 | 300 | 3.2 | М200/В15 | 1.28 |  | 340
|  | 3ПВ6-2АШв-7 |  | 5970 | 2980 | 300 | 3.2 | М200/В15 | 1.28 |  | 420
|  | 3ПВ6-3АШв-7 |  | 5970 | 2980 | 300 | 3.2 | М250/В20 | 1.28 |  | 510
|  | 3ПВ6-4АШв-7 |  | 5970 | 2980 | 300 | 3.2 | М300/В22,5 | 1.28 |  | 610
|  | 3ПВ6-5АШв-7 |  | 5970 | 2980 | 300 | 3.2 | М350/В25 | 1.28 |  | 710
|  | 3ПВ6-6АШв-7 |  | 5970 | 2980 | 300 | 3.2 | М350/В25 | 1.28 |  | 780
|  | 2ПГ6-1АШв |  | 5970 | 1490 | 300 | 1.5 | М200/В15 | 0.615 | 70/85 | 210
|  | 2ПГ6-2АШв |  | 5970 | 1490 | 300 | 1.5 | М200/В15 | 0.615 |  | 330
|  | 2ПГ6-3АШв |  | 5970 | 1490 | 300 | 1.5 | М200/В15 | 0.615 |  | 470
|  | 2ПГ6-4АШв |  | 5970 | 1490 | 300 | 1.5 | М250/В20 | 0.615 |  | 600
|  | 2ПГ6-5АШв |  | 5970 | 1490 | 300 | 1.5 | М300/В22,5 | 0.615 |  | 790
|  | 2ПГ6-6АШв |  | 5970 | 1490 | 300 | 1.5 | М350/В25 | 0.615 |  | 800
|  | 2ПВ6-1АШв-4 | отв.400 | 5970 | 1490 | 300 | 2 | М200/В15 | 0.78 |  | 160
|  | 2ПВ6-2АШв-4 |  | 5970 | 1490 | 300 | 2 | М200/В15 | 0.78 |  | 280
|  | 2ПВ6-3АШв-4 |  | 5970 | 1490 | 300 | 2 | М200/В15 | 0.78 |  | 420
|  | 2ПВ6-4АШв-4 |  | 5970 | 1490 | 300 | 2 | М250/В20 | 0.78 |  | 550
|  | 2ПВ6-5АШв-4 |  | 5970 | 1490 | 300 | 2 | М300/В22,5 | 0.78 |  | 740
|  | 2ПВ6-6АШв-4 |  | 5970 | 1490 | 300 | 2 | М350/В25 | 0.78 |  | 830
|  | 2ПВ6-1АШв-7 |  | 5970 | 1490 | 300 | 1.9 | М200/В15 | 0.76 |  | 170
|  | 2ПВ6-2АШв-7 |  | 5970 | 1490 | 300 | 1.9 | М200/В15 | 0.76 |  | 290
|  | 2ПВ6-3АШв-7 |  | 5970 | 1490 | 300 | 1.9 | М200/В15 | 0.76 |  | 430
|  | 2ПВ6-4АШв-7 | отв.700 | 5970 | 1490 | 300 | 1.9 | М250/В20 | 0.76 |  | 560
|  | 2ПВ6-5АШв-7 |  | 5970 | 1490 | 300 | 1.9 | М300/В22,5 | 0.76 |  | 750
|  | 2ПВ6-6АШв-7 |  | 5970 | 1490 | 300 | 1.9 | М350/В25 | 0.76 |  | 840
L
H
B

## Лотки
№ | Наименование | Марка | Нормативн.документ | Размер(габариты), мм |  |  | Масса | Марка | Объем | Отпускная | Приме-
п/п | изделий | изделий | №серии,чертеж,ГОСТ, | длина | ширина | высота | изделия, | бетона/ | изделия, | проч-ть % | чание
|  |  | ТУ | L | B | H | кг | класс | м³ | лето/зима
1 | 2 | 3 | 4 | 5 | 6 | 7 | 8 | 9 | 10 | 11 | 12
ЛОТКИ
| Сборные эле- | Л 4-8 | с.3.006.1-2.87 | 5970 | 780 | 530 | 1.8 | М200/В15 | 0.72 | 70/90
| менты каналов | Л 4-15 |  | 5970 | 780 | 530 | 1.8 | М350/В25 | 0.72
| тоннелей | Л 4д-8 |  | 720 | 780 | 530 | 0.23 | М200/В15 | 0.09
|  | Л 4д-15 |  | 720 | 780 | 530 | 0.23 | М350/В25 | 0.09
|  | Л 6-5 |  | 5970 | 1160 | 530 | 2.25 | М200/В15 | 0.9
|  | Л 6-8 |  | 5970 | 1160 | 530 | 2.25 | М300/В22,5 | 0.9
|  | Л 6-11 |  | 5970 | 1160 | 530 | 2.25 | М400/В30 | 0.9
|  | Л 6-12 |  | 5970 | 1160 | 530 | 2.25 | М400/В30 | 0.9
|  | Л 6-15 |  | 5970 | 1160 | 530 | 2.25 | М450/В35 | 0.9
|  | Л 6д-5 |  | 720 | 1160 | 530 | 0.28 | М200/В15 | 0.11
|  | Л 6д-8 |  | 720 | 1160 | 530 | 0.28 | М300/В22,5 | 0.11
|  | Л 6д-11 |  | 720 | 1160 | 530 | 0.28 | М400/В30 | 0.11
|  | Л 6д-12 |  | 720 | 1160 | 530 | 0.28 | М400/В30 | 0.11
|  | Л 6д-15 |  | 720 | 1160 | 530 | 0.28 | М450/В35 | 0.11
|  | Л 11-3 |  | 5970 | 1480 | 700 | 3.6 | М200/В15 | 1.44
|  | Л 11-5 |  | 5970 | 1480 | 700 | 3.6 | М200/В15 | 1.44
|  | Л 11-8 |  | 5970 | 1480 | 700 | 3.6 | М300/В22,5 | 1.44
|  | Л 11-11 |  | 5970 | 1480 | 700 | 3.6 | М400/В30 | 1.44
|  | Л 11-15 |  | 5970 | 1480 | 700 | 3.6 | М450/В35 | 1.44
|  | Л 11д-3 |  | 720 | 1480 | 700 | 0.45 | М200/В15 | 0.18
|  | Л 11д-5 |  | 720 | 1480 | 700 | 0.45 | М200/В15 | 0.18
|  | Л 11д-8 |  | 720 | 1480 | 700 | 0.45 | М300/В22,5 | 0.18
|  | Л 11д-11 |  | 720 | 1480 | 700 | 0.45 | М400/В30 | 0.18
|  | Л 11д-15 |  | 720 | 1480 | 700 | 0.45 | М450/В35 | 0.18
|  | Л 14-3 |  | 5970 | 1840 | 570 | 4.65 | М200/В15 | 1.86
|  | Л 14-5 |  | 5970 | 1840 | 570 | 4.65 | М200/В15 | 1.86
|  | Л 14-8 |  | 5970 | 1840 | 570 | 4.65 | М300/В22,5 | 1.86
|  | Л 14-11 |  | 5970 | 1840 | 570 | 4.65 | М400/В30 | 1.86
|  | Л 14-12 |  | 5970 | 1840 | 570 | 4.65 | М400/В30 | 1.86
|  | Л 14-15 |  | 5970 | 1840 | 570 | 4.65 | М450/В35 | 1.86
|  | Л 14д-3 |  | 720 | 1840 | 570 | 0.58 | М200/В15 | 0.23
|  | Л 14д-5 |  | 720 | 1840 | 570 | 0.58 | М200/В15 | 0.23
|  | Л 14д-8 |  | 720 | 1840 | 570 | 0.58 | М300/В22,5 | 0.23
|  | Л 14д-11 |  | 720 | 1840 | 570 | 0.58 | М400/В30 | 0.23
|  | Л 14д-12 |  | 720 | 1840 | 570 | 0.58 | М400/В30 | 0.23
|  | Л 14д-15 |  | 720 | 1840 | 570 | 0.58 | М450/В35 | 0.23
H
L
B
| ПЛИТЫ | П 5-8у | с.3.006.1-2.87 | 780 | 1490 | 70 | 0.2 | М200/В15 | 0.08 | 70/90 | дляЛ4-8
| Сборные эле- | П 8д-8 |  | 1160 | 740 | 100 | 0.21 | М200/В15 | 0.09 |  | дляЛ6-8
| менты каналов | П 11д-8 |  | 1480 | 740 | 100 | 0.27 | М350/В27,5 | 0.11 |  | дляЛ11-8
| тоннелей | П 15д-8 |  | 1840 | 740 | 120 | 0.41 | М350/В27,5 | 0.16 |  | дляЛ14-8
|  | П 21д-8 |  | 2460 | 740 | 160 | 0.73 | М350/В27,5 | 0.29
| ОПОРНЫЕ | ОП1 | с.3.006.1-2.87 | 200 | 200 | 90 | 0.01 | М200/В15 | 0.004 | 70/90
| ПОДУШКИ | ОП2 |  | 200 | 300 | 90 | 0.013 | М200/В15 | 0.005
| Сборные эле- | ОП3 |  | 400 | 400 | 90 | 0.04 | М200/В15 | 0.015
| менты каналов | ОП4 |  | 500 | 500 | 140 | 0.09 | М200/В15 | 0.04
| тоннелей | ОП5 |  | 550 | 650 | 140 | 0.13 | М200/В15 | 0.05
|  | ОП6 |  | 650 | 750 | 140 | 0.18 | М200/В15 | 0.07
|  | ОП7 |  | 750 | 850 | 140 | 0.23 | М200/В15 | 0.09
|  | ОП8 |  | 850 | 1050 | 290 | 0.65 | М200/В15 | 0.26
|  | ОП9 |  | 1150 | 1350 | 290 | 1.13 | М200/В15 | 0.45
|  | Плиты каналов | [5 empty] | ОП
|  |  | L | [5 empty] | B
H
H
L
D

## Сваи
№ | Наименование | Марка | Нормативн.документ | Размер(габариты), мм |  |  | Масса | Марка | Объем | Отпускная | Нагрузка
п/п | изделий | изделий | №серии,чертеж,ГОСТ, | длина | ширина | высота | изделия, | бетона/ | изделия, | проч-ть %
|  |  | ТУ |  |  | (толщина) | кг | класс | м³ | лето/зима
1 | 2 | 3 | 4 | 5 | 6 | 7 | 8 | 9 | 10 | 11 | 12
| Сваи цельные | С30.30- | с.1.011.1-10 | 3250 | 300 | 300 | 0.7 | М200/ | 0.28 | 100/100 | 1,2,3,4,5,
| сплошного | С40.30- | выпуск 1 | 4250 | 300 | 300 | 0.925 | В15- | 0.37 |  | 6,7,8,9,
| сечения с не- | С50.30- |  | 5250 | 300 | 300 | 1.15 | М350/ | 0.46 |  | 10,11,12,
| напрягаемой | С60.30- |  | 6250 | 300 | 300 | 1.375 | В25 | 0.55 |  | 13
| арматурой | С70.30- |  | 7250 | 300 | 300 | 1.6 |  | 0.64
|  | С80.30- |  | 8250 | 300 | 300 | 1.825 |  | 0.73
|  | С90.30- |  | 9250 | 300 | 300 | 2.05 |  | 0.82
|  | С100.30- |  | 10250 | 300 | 300 | 2.275 |  | 0.91
|  | С40.35- |  | 4300 | 350 | 350 | 1.3 |  | 0.52
|  | С50.35- |  | 5300 | 350 | 350 | 1.6 |  | 0.64
|  | С60.35- |  | 6300 | 350 | 350 | 1.9 |  | 0.76
|  | С70.35- |  | 7300 | 350 | 350 | 2.2 |  | 0.88
|  | С80.35- |  | 8300 | 350 | 350 | 2.5 |  | 1
|  | С90.35- |  | 9300 | 350 | 350 | 2.8 |  | 1.12
|  | С100.35- |  | 10300 | 350 | 350 | 3.1 |  | 1.24
|  | С110.35- |  | 11300 | 350 | 350 | 3.425 |  | 1.37
|  | С120.35- |  | 12300 | 350 | 350 | 3.725 |  | 1.49
|  | С130.35- |  | 13300 | 350 | 350 | 4.025 |  | 1.61
|  | С140.35- |  | 14300 | 350 | 350 | 4.325 |  | 1.73
|  | С150.35- |  | 15300 | 350 | 350 | 4.65 |  | 1.86
|  | С160.35- |  | 16300 | 350 | 350 | 4.95 |  | 1.98
|  | С40.40- |  | 4350 | 400 | 400 | 1.65 |  | 0.66
|  | С50.40- |  | 5350 | 400 | 400 | 2.05 |  | 0.82
|  | С60.40- |  | 6350 | 400 | 400 | 2.45 |  | 0.98
|  | С70.40- |  | 7350 | 400 | 400 | 2.85 |  | 1.14
|  | С80.40- |  | 8350 | 400 | 400 | 3.25 |  | 1.3
|  | С90.40- |  | 9350 | 400 | 400 | 3.65 |  | 1.46
|  | С100.40- |  | 10350 | 400 | 400 | 4.05 |  | 1.62
|  | С110.40- |  | 11350 | 400 | 400 | 4.45 |  | 1.78
|  | С120.40- |  | 12350 | 400 | 400 | 4.85 |  | 1.94
|  | С130.40- |  | 13350 | 400 | 400 | 5.25 |  | 2.1
|  | С140.40- |  | 14350 | 400 | 400 | 5.65 |  | 2.26
|  | С150.40- |  | 15350 | 400 | 400 | 6.05 |  | 2.42
|  | С160.40- |  | 16350 | 400 | 400 | 6.45 |  | 2.58
| Сваи забивные | С80.35- Б | с.1.111.1 КЛ-5.1 | 7900 | 350 | 350 | 2.45 | М250/ | 0.98 | 100/100 | 6,8,9,10,
| железобе- | С90.35- Б |  | 8900 | 350 | 350 | 2.75 | В20- | 1.1 |  | 11
| тонные сплош- | С100.35- Б |  | 9900 | 350 | 350 | 3.075 | М350/ | 1.23
| ного трапецеи- | С110.35- Б |  | 10900 | 350 | 350 | 3.375 | В25 | 1.35
| дального сече- | С120.35- Б |  | 11900 | 350 | 350 | 3.675 |  | 1.47
| ния без острия | С130.35- Б |  | 12900 | 350 | 350 | 3.975 |  | 1.59
|  | С140.35- Б |  | 13900 | 350 | 350 | 4.3 |  | 1.72
|  | С150.35- Б |  | 14900 | 350 | 350 | 4.6 |  | 1.84
|  | С160.35- Б |  | 15900 | 350 | 350 | 4.9 |  | 1.96
| Сваи составные | С140.30-Св | с.1.011.1-10 | 14250 | 300 | 300 | 3.17 | М350/ | 1.27 | 100/100 | 1,2,3,4,5,
| сплошного квад- | С150.30-Св | выпуск 8 | 15250 | 300 | 300 | 3.39 | В25 | 1.36 |  | 6
| ратного сече- | С160.30-Св |  | 16250 | 300 | 300 | 3.62 |  | 1.45
| ния с ненапря- | С170.30-Св |  | 17250 | 300 | 300 | 3.84 |  | 1.54
| гаемой армату- | С180.30-Св |  | 18250 | 300 | 300 | 4.07 |  | 1.63
| рой со сварным | С190.30-Св |  | 19250 | 300 | 300 | 4.29 |  | 1.72
| и стаканным | С200.30-Св |  | 20250 | 300 | 300 | 4.52 |  | 1.81
| стыком | С210.30-Св |  | 21250 | 300 | 300 | 4.74 |  | 1.9
|  | С220.30-Св |  | 22250 | 300 | 300 | 4.97 |  | 1.99
|  | С230.30-Св |  | 23250 | 300 | 300 | 5.19 |  | 2.08
|  | С240.30-Св |  | 24250 | 300 | 300 | 5.42 |  | 2.17
|  | С140.35-Св |  | 14300 | 350 | 350 | 4.33 |  | 1.73
|  | С150.35-Св |  | 15300 | 350 | 350 | 4.63 |  | 1.85
|  | С160.35-Св |  | 16300 | 350 | 350 | 4.93 |  | 1.97
|  | С170.35-Св |  | 17300 | 350 | 350 | 5.23 |  | 2.09
|  | С180.35-Св |  | 18300 | 350 | 350 | 5.55 |  | 2.22
|  | С190.35-Св |  | 19300 | 350 | 350 | 5.85 |  | 2.34
|  | С200.35-Св |  | 20300 | 350 | 350 | 6.15 |  | 2.46
|  | С210.35-Св |  | 21300 | 350 | 350 | 6.45 |  | 2.58
|  | С220.35-Св |  | 22300 | 350 | 350 | 6.78 |  | 2.71
|  | С230.35-Св |  | 23300 | 350 | 350 | 7.08 |  | 2.83
|  | С240.35-Св |  | 24300 | 350 | 350 | 7.38 |  | 2.95
|  | С250.35-Св |  | 25300 | 350 | 350 | 7.68 |  | 3.07
|  | С260.35-Св |  | 26300 | 350 | 350 | 7.98 |  | 3.19
|  | С270.35-Св |  | 27300 | 350 | 350 | 8.28 |  | 3.31
|  | С280.35-Св |  | 28300 | 350 | 350 | 8.57 |  | 3.43
|  | С140.40-Св | с.1.011.1-10 | 14350 | 400 | 400 | 5.65 | М350/В25 | 2.26 | 100/100
|  | С150.40-Св | выпуск 8 | 15350 | 400 | 400 | 6.05 |  | 2.42
|  | С160.40-Св |  | 16350 | 400 | 400 | 6.45 |  | 2.58
|  | С170.40-Св |  | 17350 | 400 | 400 | 6.85 |  | 2.74
|  | С180.40-Св |  | 18350 | 400 | 400 | 7.15 |  | 2.9
|  | С190.40-Св |  | 19350 | 400 | 400 | 7.65 |  | 3.06
|  | С200.40-Св |  | 20350 | 400 | 400 | 8.05 |  | 3.22
|  | С210.40-Св |  | 21350 | 400 | 400 | 8.45 |  | 3.38
|  | С220.40-Св |  | 22350 | 400 | 400 | 8.85 |  | 3.54
|  | С230.40-Св |  | 23350 | 400 | 400 | 9.25 |  | 3.7
|  | С240.40-Св |  | 24350 | 400 | 400 | 9.65 |  | 3.86
|  | С250.40-Св |  | 25350 | 400 | 400 | 10.05 |  | 4.02
|  | С260.40-Св |  | 26350 | 400 | 400 | 10.45 |  | 4.18
|  | С270.40-Св |  | 27350 | 400 | 400 | 10.85 |  | 4.34
|  | С280.40-Св |  | 28350 | 400 | 400 | 11.25 |  | 4.5
|  | С140.30-С |  | 14250 | 300 | 300 | 3.13 |  | 1.26
|  | С150.30-С |  | 15250 | 300 | 300 | 3.35 |  | 1.35
|  | С160.30-С |  | 16250 | 300 | 300 | 3.58 |  | 1.44
|  | С170.30-С |  | 17250 | 300 | 300 | 3.8 |  | 1.53
|  | С180.30-С |  | 18250 | 300 | 300 | 4.03 |  | 1.62
|  | С190.30-С |  | 19250 | 300 | 300 | 4.25 |  | 1.71
|  | С200.30-С |  | 20250 | 300 | 300 | 4.48 |  | 1.8
|  | С210.30-С |  | 21250 | 300 | 300 | 4.7 |  | 1.89
|  | С220.30-С |  | 22250 | 300 | 300 | 4.92 |  | 1.98
|  | С230.30-С |  | 23250 | 300 | 300 | 5.15 |  | 2.07
|  | С240.30-С |  | 24250 | 300 | 300 | 5.4 |  | 2.16
|  | С140.35-С |  | 14300 | 350 | 350 | 4.3 |  | 1.72
|  | С150.35-С |  | 15300 | 350 | 350 | 4.6 |  | 1.84
|  | С160.35-С |  | 16300 | 350 | 350 | 4.9 |  | 1.96
|  | С170.35-С |  | 17300 | 350 | 350 | 5.2 |  | 2.08
|  | С180.35-С |  | 18300 | 350 | 350 | 5.5 |  | 2.21
|  | С190.35-С |  | 19300 | 350 | 350 | 5.8 |  | 2.33
|  | С200.35-С |  | 20300 | 350 | 350 | 6.1 |  | 2.45
|  | С210.35-С | с.1.011.1-10 | 21300 | 350 | 350 | 6.4 | М350/В25 | 2.57 | 100/100
|  | С220.35-С | выпуск 8 | 22300 | 350 | 350 | 6.7 |  | 2.69
|  | С230.35-С |  | 23300 | 350 | 350 | 7.02 |  | 2.82
|  | С240.35-С |  | 24300 | 350 | 350 | 7.32 |  | 2.94
|  | С250.35-С |  | 25300 | 350 | 350 | 7.62 |  | 3.06
|  | С260.35-С |  | 26300 | 350 | 350 | 7.92 |  | 3.18
|  | С270.35-С |  | 27300 | 350 | 350 | 8.22 |  | 3.3
|  | С280.35-С |  | 28300 | 350 | 350 | 8.53 |  | 3.42
|  | С140.40-С |  | 14350 | 400 | 400 | 5.55 |  | 2.24
|  | С150.40-С |  | 15350 | 400 | 400 | 5.95 |  | 2.4
|  | С160.40-С |  | 16350 | 400 | 400 | 6.35 |  | 2.56
|  | С170.40-С |  | 17350 | 400 | 400 | 6.75 |  | 2.72
|  | С180.40-С |  | 18350 | 400 | 400 | 7.15 |  | 2.86
|  | С190.40-С |  | 19350 | 400 | 400 | 7.55 |  | 3.02
|  | С200.40-С |  | 20350 | 400 | 400 | 7.95 |  | 3.18
|  | С210.40-С |  | 21350 | 400 | 400 | 8.35 |  | 3.34
|  | С220.40-С |  | 22350 | 400 | 400 | 8.75 |  | 3.5
|  | С230.40-С |  | 23350 | 400 | 400 | 9.15 |  | 3.66
|  | С240.40-С |  | 24350 | 400 | 400 | 9.55 |  | 3.82
|  | С250.40-С |  | 25350 | 400 | 400 | 9.95 |  | 4
|  | С260.40-С |  | 26350 | 400 | 400 | 10.35 |  | 4.16
|  | С270.40-С |  | 27350 | 400 | 400 | 10.75 |  | 4.32
|  | С280.40-С |  | 28350 | 400 | 400 | 11.15 |  | 4.48

## Столбы,забор,лестницы
№ | Наименование | Марка | Нормативн.документ | Размер(габариты), мм |  |  | Масса | Марка | Объем | Отпускная | Нагрузка
п/п | изделий | изделий | №серии,чертеж,ГОСТ, | длина | ширина | высота | изделия, | бетона/ | изделия, | проч-ть % | кгс/м²
|  |  | ТУ | L | B | H | кг | класс | м³ | лето/зима
1 | 2 | 3 | 4 | 5 | 6 | 7 | 8 | 9 | 10 | 11 | 12
| Бортовые | БР 100.20.8 | ГОСТ 6695-91 | 1000 | 80 | 200 | 0.04 | М400/В30 | 0.016 | 70/90
| камни бет., | БР 100.30.15 |  | 1000 | 150 | 300 | 0.1 | М400/В30 | 0.043
| ж/б | БР 300.30.15 |  | 3000 | 150 | 300 | 0.32 | М400/В30 | 0.126
L
H
B
| Ж/б опоры | СВ 95-2-III | новые чертежи | 9500 | 185-175 | 264-165 | 0.9 | М350/В25 | 0.36 | 70-90
|  | СВС-9,2 |  | 9200 | 185-175 | 280-180 | 0.94 | М350/В25 | 0.376
L
B
H
Плиты бет.
| тротуарные | 4П6 | ГОСТ 17608-91 | 750 | 375 | 60 | 0.425 | М400/В30 | 0.017 | 70/90
B
H
L
| Железобет. | П5-Ви | новые чертежи | 2660 | 160 | 2560 | 1.7 | М300/В22,5 | 0.7 | 70/90
| элементы | П-6в | с.3.017-1,вып.1 | 3980 | 160 | 2500 | 1.6 | М300/В22,5 | 0.64
| оград | ПО-2м | новые чертежи | 2500 | 150 | 3000 | 1.525 | М300/В22,5 | 0.61
|  | Ф-1 | с.3.017-1,вып.1 | 900 | 700 | 700 | 0.59 | М250/В20 | 0.235 | 70/90
|  | ФО-2 | новые чертежи | 950 | 945 | 540 | 0.79 | М250/В20 | 0.32
H
L
Блок объем-
| ный ж/б гаража | ОГ-2а | ТУ 400-1-400-95 | 6240 | 3640 | 2530 | 14.83 | М300/В22,5 | 5.93 | 70/90
H
K=2300
L
L=6010
2600
B
| Элементы си- | СОГ-2н | новые чертежи | 3215 | 3210 | 1170 | 4.3 | М300/В22,5 | 1.7 | 70/90
| лосов | СОГ-2 |  | 3000 | 650 | 250 | 2.83 | М300/В22,5 | 1.13
|  | СОГ-2н |  |  |  | СОГ-2
700
B
H
L
H
100
|  |  | L |  | H
B
L
| Элементы | 1ЛМ 27-12-14-4 | с.1.151.1-6 вып.1 | 2720 | 1200 | 1400 | 1.52 | М300/В22,5 | 0.607 | 70/90
| лестниц | 1ЛМ 27-11-14-4 |  | 2720 | 1050 | 1400 | 1.33 | М300/В22,5 | 0.531
|  | 2ЛП 25-18-4к | с.1.152.1-8 | 2780 | 1900 | 320 | 1.53 | М200/В15 | 0.613 | 70/90
|  | 2ЛП 25-18-4км |  | 2780 | 1900 | 320 | 1.495 | М200/В15 | 0.598
H
L
| B |  |  | B
H
L
| Панели стено- | ПС1-24-Б1 | с.3.900-3 вып.4/82 | 2400 | 2980 | 140-250 | 2.75 | М300/В22,5 | 1.1 | 70/90 | Б2
| вые балочные | ПС2-24-К1 | с.3.900-3 вып.3 | 2400 | 2980 | 140 | 2.5 | М300/В22,5 | 1 |  | К2,К11,К12
| для прямоуг. | ПС1-30-Б1 | с.3.900-3 вып.4/82 | 3000 | 2980 | 140-250 | 3.38 | М300/В22,5 | 1.35 |  | Б2
| сооружений | ПС2-30-К1 | с.3.900-3 вып.3 | 3000 | 2980 | 140 | 3.13 | М300/В22,5 | 1.25 |  | К2-К4,
К11-К14
|  | ПС1-36-Б1 | с.3.900-3 вып.4/82 | 3600 | 2980 | 180-350 | 5.3 | М300/В22,5 | 2.12 |  | Б2,Б3,Б4
|  | ПС2-36-Б3 | с.3.900-3 вып.4/82 | 3600 | 2980 | 180-140 | 4.28 | М300/В22,5 | 1.71 |  | Б4
|  | ПС2-36-К1 | с.3.900-3 вып.3 | 3600 | 2980 | 180-140 | 4.28 | М300/В22,5 | 1.71 |  | К2-К4,
К11-К14
|  | ПС1-42-Б1 | с.3.900-3 вып.4/82 | 4200 | 2980 | 230-350 | 6.33 | М300/В22,5 | 2.53 |  | Б2
|  | ПС2-42-К1 | с.3.900-3 вып.3 | 4200 | 2980 | 230-140 | 5.78 | М300/В22,5 | 2.31 |  | К2,К3,
К11-К14
|  | ПС1-48-Б1 | с.3.900-3 вып.4/82 | 4800 | 2980 | 240-350 | 7.3 | М300/В22,5 | 2.92 |  | Б2,Б3,Б4
|  | ПС2-48-Б3 | с.3.900-3 вып.3 | 4800 | 2980 | 240-140 | 6.75 | М300/В22,5 | 2.7 |  | Б4,К1-К4
К11-К14
|  | ПС1-54-Б1 | с.3.900-3 вып.4/82 | 5400 | 2980 | 300-350 | 9.35 | М300/В22,5 | 3.74 |  | Б2
|  | ПС2-54-К1 | с.3.900-3 вып.3 | 5400 | 2980 | 300-140 | 8.8 | М300/В22,5 | 3.52 |  | К2,К11,К12
|  | ПС1-60-Б1 | с.3.900-3 вып.4/82 | 6000 | 2980 | 320-350 | 10.78 | М300/В22,5 | 4.31 |  | Б2
|  | ПС2-60-К1 | с.3.900-3 вып.3 | 6000 | 2980 | 320-140 | 10.23 | М300/В22,5 | 4.09 |  | К2,К11,К12
|  |  | Тип Б |  |  |  |  | Тип К
L
L
| B |  |  |  |  | B
H
H
| Столбы ж./б. | С1А | с.3.017-1,вып.1 | 1590 | 140 | 140 | 0.08 | М200/В15 | 0.032 | 70/90
|  | С1Б | с.3.017-1,вып.1 | 1990 | 140 | 140 | 0.097 | М200/В15 | 0.039
|  | С1В | с.3.017-1,вып.1 | 2390 | 140 | 140 | 0.117 | М200/В15 | 0.047
|  | С3А | с.3.017-1,вып.1 | 1800 | 140 | 140 | 0.06 | М200/В15 | 0.025
|  | С3Б | с.3.017-1,вып.1 | 2400 | 140 | 140 | 0.12 | М200/В15 | 0.05
|  | С3В | с.3.017-1,вып.1 | 3000 | 140 | 140 | 0.15 | М200/В15 | 0.06
B
L
H

## Колонны,ригели
№ | Наименование | Марка | Нормативн.документ | Размер(габариты), мм |  |  | Масса | Марка | Объем | Отпускная | Нагрузка
п/п | изделий | изделий | №серии,чертеж,ГОСТ, | длина | ширина | высота | изделия, | бетона/ | изделия, | проч-ть % | тс/м
|  |  | ТУ | L | B | H | кг | класс | м³ | лето/зима
1 | 2 | 3 | 4 | 5 | 6 | 7 | 8 | 9 | 10 | 11 | 12
| Колонны | 3КС 30-0-Р1 | М4.09.00-7/2-КЖИ2 | 9000 | 400 | 400 | 3.73 | М550/ | 1.49 | 70/90
| среднего | 3КС 30-1-Р1 | М4.09.00-1/2-КЖИ2 | 9000 | 400 | 400 | 3.73 | В40 | 1.49
| яруса | 3КС 30-0-Р1-1 |  | 9000 | 400 | 400 | 3.73 |  | 1.49
|  | 3КС 30-1-Р1-1 | с.1.221 КЛ-3 | 9000 | 400 | 400 | 3.73 |  | 1.49
|  | 3КС 30-0-РС1-1 |  | 9000 | 400 | 400 | 3.73 |  | 1.49
|  | 3КС 30-1-РС1-1 |  | 9000 | 400 | 400 | 3.73 |  | 1.49
|  | 3КС 30-2-Р1-1 |  | 9000 | 400 | 400 | 3.73 |  | 1.49
|  | 3КС 30-0-РС1-2 |  | 9000 | 400 | 400 | 3.73 |  | 1.49
|  | 3КС 30-1-РС1-2 |  | 9000 | 400 | 400 | 3.73 |  | 1.49
|  | 3КС 30-0-РС1-3 |  | 9000 | 400 | 400 | 3.73 |  | 1.49
|  | 3КС 30-1-РС1-3 |  | 9000 | 400 | 400 | 3.73 |  | 1.49
|  | 3КС 30-0-РС1-4 |  | 9000 | 400 | 400 | 3.73 |  | 1.49
|  | 3КС 30-1-РП1 |  | 9000 | 400 | 400 | 3.73 |  | 1.49
|  | 3КС 30-2-РП1 |  | 9000 | 400 | 400 | 3.73 |  | 1.49
|  | 3КС 30-3-РП1 |  | 9000 | 400 | 400 | 3.73 |  | 1.49
|  | 3КС 30-0-РПС1-1 |  | 9000 | 400 | 400 | 3.73 |  | 1.49
|  | 3КС 30-1-РПС1-1 |  | 9000 | 400 | 400 | 3.73 |  | 1.49
|  | 3КС 30-0-Ф1-1 |  | 9000 | 400 | 400 | 3.65 |  | 1.46
|  | 3КС 30-0-ФС1-2 |  | 9000 | 400 | 400 | 3.65 |  | 1.46
|  | 3КС 30-0-ФС1-3 |  | 9000 | 400 | 400 | 3.6 |  | 1.44
|  | 3КС 30-0-ФС1-4 |  | 9000 | 400 | 400 | 3.65 |  | 1.46
|  | 3КС 30-1-ФС1-4 |  | 9000 | 400 | 400 | 3.65 |  | 1.46
|  | 3КС 30-0-ФС1-5 |  | 9000 | 400 | 400 | 3.6 |  | 1.44
|  | 3КС 30-1-ФС1-5 |  | 9000 | 400 | 400 | 3.6 |  | 1.44
|  | 3КС 30-0-УП1 |  | 9000 | 400 | 400 | 3.65 |  | 1.46
|  | 3КС 30-1-УП1 |  | 9000 | 400 | 400 | 3.65 |  | 1.46
|  | 3КС 30-0-УП1-1 |  | 9000 | 400 | 400 | 3.65 |  | 1.46
|  | 3КС 30-0-ФП1 |  | 9000 | 400 | 400 | 3.6 |  | 1.44
|  | 3КС 30-0-ФПС1-1 |  | 9000 | 400 | 400 | 3.65 |  | 1.46
|  | 3КС 30-0-ФПС1-3 |  | 9000 | 400 | 400 | 3.6 |  | 1.44
| Колонны | 3КН30-1-Р1 | М4.09.00-6/2-КЖИ2 | 10400 | 400 | 400 | 4.2 | М550/ | 1.68 | 70/90
| нижнего | 3КН30-2-Р1-1 | М4.09.00-1/2-КЖИ2 | 10400 | 400 | 400 | 4.2 | В40 | 1.68
| яруса | 3КН30-3-РП1 |  | 10400 | 400 | 400 | 4.2 |  | 1.68
|  | 3КН30-3,5-РП1 | с.1.221 КЛ-3 | 10400 | 400 | 400 | 4.2 |  | 1.68
|  | 3КН30-2-РПС1-1 |  | 10400 | 400 | 400 | 4.2 |  | 1.68
|  | 3КН30-1-УП1 |  | 10400 | 400 | 400 | 4.18 |  | 1.67
|  | 3КН30-1-УП1-1 |  | 10400 | 400 | 400 | 4.18 |  | 1.67
|  | 3КН30-1-РС1-1 |  | 10400 | 400 | 400 | 4.2 |  | 1.68
|  | 3КН30-1-РС1-3 |  | 10400 | 400 | 400 | 4.2 |  | 1.68
|  | 3КН30-2-РС1-2 |  | 10400 | 400 | 400 | 4.2 |  | 1.68
|  | 3КН30-1-ФС1-2 |  | 10400 | 400 | 400 | 4.18 |  | 1.67
|  | 3КН30-1-ФС1-3 |  | 10400 | 400 | 400 | 4.15 |  | 1.66
|  | 3КН30-1-ФС1-4 |  | 10400 | 400 | 400 | 4.15 |  | 1.66
|  | 2КН30-3-Р1 |  | 9500 | 400 | 400 | 3.9 |  | 1.56
|  | 2КН30-3,5-РП1 |  | 9500 | 400 | 400 | 3.9 |  | 1.56
|  | 2КН30-2-РПС1-1 |  | 9500 | 400 | 400 | 3.9 |  | 1.56
|  | 2КН30-3-УП1 |  | 9500 | 400 | 400 | 3.85 |  | 1.54
|  | 2КН30-2-Ф1-1 |  | 9500 | 400 | 400 | 3.85 |  | 1.54
|  | 3КН30-1-ФС1-5 |  | 10400 | 400 | 400 | 4.18 |  | 1.67
|  | 3КН30-3-Р1 |  | 10400 | 400 | 400 | 4.2 |  | 1.68
|  | 3КН30-3-РС1-1 |  | 10400 | 400 | 400 | 4.2 |  | 1.68
| Колонны | 1КВ 30-0-РП1 | М4.09.00-7/2-КЖИ2 | 2240 | 400 | 400 | 1.05 | М300/ | 0.42 | 70/90
| верхнего | 1КВ 30-0-РП1-2 | М4.09.00-1/2-КЖИ2 | 2240 | 400 | 400 | 1.05 | В22,5 | 0.42
| яруса | 1КВ 30-0-УП1 | с.1.221 КЛ-3 | 2240 | 400 | 400 | 1.025 |  | 0.41
| Ригели | 2Р 14.4.5- т | М4.09.00-7/2-КЖИ2 | 1360 | 400 | 450 | 0.4 | М450/ | 0.16 | 70/90 | 7.2
|  | 2Р 16.4.5- т |  | 1560 | 400 | 450 | 0.475 | В35 | 0.19 |  | 7.2
|  | 2Р 26.4.5- т(1,2,3) | с.1.225-1 КЛ-3 | 2560 | 400 | 450 | 0.825 |  | 0.33 |  | 7,2;11
|  | 2Р 32.4.5- т |  | 3160 | 400 | 450 | 1.025 |  | 0.41 |  | 7.2
|  | 2Р 38.4.5- т(1,2,3) |  | 3760 | 400 | 450 | 1.25 |  | 0.5 |  | 7,2;11
|  | 2Р 41.4.5- т(1,2,3) |  | 4060 | 400 | 450 | 1.35 |  | 0.56 |  | 7,2;11
|  | 2Р 46.4.5- т |  | 4560 | 400 | 450 | 1.525 |  | 0.61 |  | 7.2
|  | 2Р 56.4.5- т(1,2,3) |  | 5560 | 400 | 450 | 1.875 |  | 0.75 |  | 5,2;7,2;9;
11
H
B
|  |  | L |  |  |  |  | L
|  | Hэт.=3м |  | H
B

## Фунд.балки
№ | Наименование | Марка | Нормативн.документ | Размер(габариты), мм |  |  | Масса | Марка | Объем | Отпускная | Нагрузка
п/п | изделий | изделий | №серии,чертеж,ГОСТ, | длина | ширина | высота | изделия, | бетона/ | изделия, | проч-ть %
|  |  | ТУ |  |  | (толщина) | кг | класс | м³ | лето/зима
1 | 2 | 3 | 4 | 5 | 6 | 7 | 8 | 9 | 10 | 11 | 12
| Фундаментные | ФБ 6-1 | с.1.415-1 | 5.95 |  |  | 1.6 | М200 | 0.62 | 70/90
| балки | ФБ 6-2 |  | 5.05 |  |  | 1.3 | М200 | 0.52
|  | ФБ 6-3 |  | 4.75 |  |  | 1.2 | М200 | 0.49
|  | ФБ 6-4 |  | 4.45 |  |  | 1.2 | М200 | 0.46
|  | ФБ 6-5 |  | 4.3 |  |  | 1.1 | М200 | 0.45
|  | ФБ 6-6 |  | 5.95 |  |  | 1.6 | М300 | 0.62
|  | ФБ 6-7 |  | 5.05 |  |  | 1.3 | М200 | 0.52
|  | ФБ 6-8 |  | 4.75 |  |  | 1.2 | М200 | 0.49
|  | ФБ 6-9 |  | 4.45 |  |  | 1.2 | М200 | 0.46
|  | ФБ 6-10 |  | 4.3 |  |  | 1.1 | М200 | 0.45
|  | ФБ 6-11 | с.1.415-1 | 5.95 |  |  | 1.8 | М300 | 0.71
|  | ФБ 6-12 |  | 5.05 |  |  | 1.5 | М200 | 0.6
|  | ФБ 6-13 |  | 4.75 |  |  | 1.4 | М200 | 0.57
|  | ФБ 6-14 |  | 4.45 |  |  | 1.3 | М300 | 0.53
|  | ФБ 6-15 |  | 4.3 |  |  | 1.3 | М300 | 0.51
|  | ФБ 6-16 |  | 5.95 |  |  | 1.8 | М200 | 0.71
|  | ФБ 6-17 |  | 5.05 |  |  | 1.5 | М300 | 0.6
|  | ФБ 6-18 |  | 5.95 |  |  | 1.8 | М300 | 0.71
|  | ФБ 6-19 |  | 5.05 |  |  | 1.5 | М300 | 0.6
|  | ФБ 6-20 |  | 4.75 |  |  | 1.4 | М300 | 0.57
|  | ФБ 6-21 |  | 4.45 |  |  | 1.3 | М300 | 0.53
|  | ФБ 6-22 |  | 4.3 |  |  | 1.3 | М300 | 0.51
|  | ФБ 6-23 |  | 5.95 |  |  | 1.8 | М200 | 0.71
|  | ФБ 6-24 |  | 5.05 |  |  | 1.5 | М200 | 0.6
|  | ФБ 6-25 |  | 4.75 |  |  | 1.4 | М200 | 0.57
|  | ФБ 6-26 |  | 4.45 |  |  | 1.3 | М200 | 0.53
|  | ФБ 6-27 |  | 4.3 |  |  | 1.3 | М200 | 0.51
|  | ФБ 6-28 | с.1.415-1 | 5.95 |  |  | 2.2 | М300 | 0.89
|  | ФБ 6-29 |  | 5.05 |  |  | 1.9 | М300 | 0.75
|  | ФБ 6-30 |  | 4.75 |  |  | 1.8 | М300 | 0.71
|  | ФБ 6-31 |  | 4.45 |  |  | 1.7 | М200 | 0.66
|  | ФБ 6-32 |  | 4.3 |  |  | 1.6 | М200 | 0.64
|  | ФБ 6-33 | с.1.415-1 | 5.95 |  |  | 2.2 | М200 | 0.89
|  | ФБ 6-34 |  | 5.05 |  |  | 1.9 | М200 | 0.75
|  | ФБ 6-35 |  | 5.95 |  |  | 2.2 | М300 | 0.89
|  | ФБ 6-36 |  | 5.05 |  |  | 1.9 | М300 | 0.75
|  | ФБ 6-37 |  | 4.75 |  |  | 1.8 | М300 | 0.71
|  | ФБ 6-38 |  | 4.45 |  |  | 1.7 | М300 | 0.66
|  | ФБ 6-39 |  | 4.3 |  | 250 | 1.6 | М300 | 0.64
|  | ФБ 6-40 | с.1.415-1 | 5.95 |  |  | 0.8 | М200 | 0.32
|  | ФБ 6-41 |  | 5.05 |  |  | 0.7 | М200 | 0.27
|  | ФБ 6-42 |  | 4.75 |  |  | 0.7 | М200 | 0.26
|  | ФБ 6-43 |  | 4.45 |  |  | 0.6 | М200 | 0.24
|  | ФБ 6-44 |  | 4.3 |  |  | 0.6 | М200 | 0.23
|  | ФБ 6-45 | с.1.415-1 | 5.95 |  |  | 1 | М200 | 0.41
|  | ФБ 6-46 |  | 5.05 |  |  | 0.9 | М200 | 0.35
|  | ФБ 6-47 |  | 4.75 |  |  | 0.8 | М200 | 0.33
|  | ФБ 6-48 |  | 4.45 |  |  | 0.8 | М200 | 0.31
|  | ФБ 6-49 |  | 4.3 |  |  | 0.8 | М200 | 0.3
200
260
400
200
450
100
520
450
100
200
300
160
300
300
160
450

## Прогоны,кольца,ПЛ,ПН
№ | Наименование | Марка | Нормативн.документ | Размер(габариты), мм |  |  | Масса | Марка | Объем | Отпускная | Нагрузка
п/п | изделий | изделий | №серии,чертеж,ГОСТ, | длина | ширина | высота | изделия, | бетона/ | изделия, | проч-ть % | кгс/м
|  |  | ТУ | L | B | H | кг | класс | м³ | лето/зима
1 | 2 | 3 | 4 | 5 | 6 | 7 | 8 | 9 | 10 | 11 | 12
| Прогоны | ПРГ 28.1.3-4т | с.1.225-2.11 | 2780 | 120 | 300 | 0.25 | М250/В20 | 0.1 | 70/90 | 3940
|  | ПРГ 32.1.4-4т |  | 3180 | 120 | 400 | 0.38 | М250/В20 | 0.15 |  | 3940
|  | ПРГ 36.1.4-4т |  | 3580 | 120 | 400 | 0.48 | М200/В15 | 0.17 |  | 3940
|  | ПРГ 60.2.5-4т |  | 5980 | 200 | 500 | 1.5 | М300/В22.5 | 0.6 |  | 3940
| Опорные | ОП 4.4-т | с.1.225-2.11 | 380 | 380 | 140 | 0.05 | М200/В15 | 0.02 | 70/90
| подушки | ОП 5.2-т |  | 510 | 250 | 140 | 0.05 | М200/В15 | 0.02
|  | ОП 5.4-т |  | 510 | 380 | 140 | 0.07 | М200/В15 | 0.03
|  | ОП 6.2-т |  | 640 | 250 | 220 | 0.09 | М200/В15 | 0.04
|  | ОП 6.4-т |  | 640 | 380 | 220 | 0.14 | М200/В15 | 0.05
|  |  | ПРГ | [5 empty] | ОП
H
B
| H |  |  | L |  |  |  |  | L
B
№ | Наименование | Марка | Нормативн.документ | Размер(габариты), мм |  |  | Масса | Марка | Объем | Отпускная | Примеча-
п/п | изделий | изделий | №серии,чертеж,ГОСТ, | длина | ширина | высота | изделия, | бетона/ | изделия, | проч-ть % | ние
|  |  | ТУ |  |  | H | кг | класс | м³ | лето/зима
1 | 2 | 3 | 4 | 5 | 6 | 7 | 8 | 9 | 10 | 11 | 12
|  |  |  | диам.вн. | диам.нар
| Кольца | КС 10-6 | с.3.900-3 выпуск 7 | 1000 | 1160 | 590 | 0.4 | М200/В15 | 0.16 | 70/90
| стеновые | КС 10-9 |  | 1000 | 1160 | 890 | 0.6 | М200/В15 | 0.24
|  | КС 15-6 |  | 1500 | 1680 | 590 | 0.7 | М200/В15 | 0.265
|  | КС 15-9 |  | 1500 | 1680 | 890 | 1 | М200/В15 | 0.4
|  | КС 20-12 |  | 2000 | 2200 | 1190 | 1.98 | М200/В15 | 0.79
D внутр.
H
D наружн.
№ | Наименование | Марка | Нормативн.документ | Размер(габариты), мм |  |  | Масса | Марка | Объем | Отпускная | Примеча-
п/п | изделий | изделий | №серии,чертеж,ГОСТ, | длина | ширина | высота | изделия, | бетона/ | изделия, | проч-ть % | ние
|  |  | ТУ | L | D | H | кг | класс | м³ | лето/зима
1 | 2 | 3 | 4 | 5 | 6 | 7 | 8 | 9 | 10 | 11 | 12
| Плиты пере- | ПЛ-1 | с.3.900-3 выпуск 7 | 1250 | 1250 | 150 | 0.5 | М200/В15 | 0.2 | 70/90 | отв.700
| крытий ж/б | ПЛ-3 |  | 1820 | 1820 | 150 | 1.25 | М200/В15 | 0.5 |  | отв.700
| колодцев | ПЛ-4 |  | 2320 | 2320 | 160 | 2.05 | М200/В15 | 0.82 |  | отв.700
H
L
B
№ | Наименование | Марка | Нормативн.документ | Размер(габариты), мм |  |  | Масса | Марка | Объем | Отпускная | Примеча-
п/п | изделий | изделий | №серии,чертеж,ГОСТ, | длина | ширина | высота | изделия, | бетона/ | изделия, | проч-ть % | ние
|  |  | ТУ | L | D | H | кг | класс | м³ | лето/зима
1 | 2 | 3 | 4 | 5 | 6 | 7 | 8 | 9 | 10 | 11 | 12
диам.
| Плиты днищ | ПН-10 | с.3.900-3 выпуск 7 | 1500 |  | 100 | 0.44 | М200/В15 | 0.18 | 70/90
| для колодцев | ПН-15 |  | 2000 |  | 120 | 0.94 | М200/В15 | 0.38
диам.
| Плита пере- | ПП-10 | с.3.900-3 выпуск 7 | 1160 |  | 150 | 0.27 | М200/В15 | 0.106 | 70/90 | отв.700
| крытия для | 1ПП-15 |  | 1680 |  | 150 | 0.7 | М200/В15 | 0.278 |  | отв.700
колодцев
ПН
D
H
ПП-10;1ПП-15
А-А
1190;1710
H
| 80;90 | 700 | 380;890 |  |  | А |  |  |  |  | А
D =1160;1680
D
700

## ПР,ПРС
№ | Наименование | Марка | Нормативн.документ | Размер(габариты), мм |  |  | Масса | Марка | Объем | Отпускная | Нагруз-
п/п | изделий | изделий | №серии,чертеж,ГОСТ, | длина | ширина | высота | изделия, | бетона/ | изделия, | проч-ть % | ка,
|  |  | ТУ | L | B | H | кг | класс | м³ | лето/зима | кг/м²
1 | 2 | 3 | 4 | 5 | 6 | 7 | 8 | 9 | 10 | 11 | 12
Плиты перекры-
| тий ребристые | ПР 72.15- АтV- | с.1.090.1-1 | 7180 | 1490 | 220 | 3.1 | М300/В22,5 | 1.24 | 70/85 | 600;800
(1,2,3)
L
H
B
№ | Наименование | Марка | Нормативн.документ | Размер(габариты), мм |  |  | Масса | Марка | Объем | Отпускная | Услов-
п/п | изделий | изделий | №серии,чертеж,ГОСТ, | длина | ширина | высота | изделия, | бетона/ | изделия, | проч-ть % | ная наг-
|  |  | ТУ |  |  | (толщина) | кг | класс | м³ | лето/зима | рузка
1 | 2 | 3 | 4 | 5 | 6 | 7 | 8 | 9 | 10 | 11 | 12
Плиты перекры-
| тий железобе- | ПРС56.15- АтV | с.1.041.1-3вып.6 | 5650 | 1490 | 220 | 2.89 | М300/В22,5 | 1.13 | 70/85 | 5,8,11,
| тонные ребрис- | [9 empty] | 15
тые сантехни-
ческие
L
H
B

## Балки, фермы, колонны
№ | Наименование | Марка | Нормативн.документ | Размер(габариты), мм |  |  | Масса | Марка | Объем | Отпускная | Нагруз-
п/п | изделий | изделий | №серии,чертеж,ГОСТ, | длина | ширина | высота | изделия, | бетона/ | изделия, | проч-ть % | ка
|  |  | ТУ | L | B | H | т | класс | м³ | лето/зима
1 | 2 | 3 | 4 | 5 | 6 | 7 | 8 | 9 | 10 | 11 | 12
Ж/б стропиль-
| ные решетчатые | 2БДР 12- АIIIв | с.1.462.1-3/89 | 11960 | 200 | 1390-890 | 5 | М400/В30 | 2 | 70/90 | 5,6,7,8
| балки для по- | [9 empty] | (по закл.н,п,1)
крытий одноэт.
зданий
H
B
L
Балки ж./б. пред
| напряженные | 2БСО12-4АIIIв | с.1.462.1-1/88 | 11960 | 280 | 910-890 | 5 | М400/В30 | 2 | 70/90
пролетом 12м
для покрытий
H
B
L
Фермы предва-
| рительно напря- | ФБ18II- АIIIв | с.1,463-3 вып. II | 17940 | 240 | 880-3000 | 7.7 | М400/В30 | 3.1 | 70/90 | 4,5,6
| женные стропи- | ФБ18IV- АIIIв |  | 17940 | 280 | 880-3000 | 10.5 | М400/В30 | 4.2 |  | 10,11,12,13
льные безрас-
косные проле-
том 18м
H
B
L
Колонны ж./б.
| прямоугольного | 1К30-1М2 |  | 3800 | 300 | 300 | 0.86 | М200/В15 | 0.34
| сечения для од- | 1К30- М3-С |  | 3800 | 300 | 300 | 0.86 | М300/В22,5 | 0.34 |  | 2,3,4
| ноэтажных про- | 2К30- М2 |  | 3800 | 300 | 300 | 0.93 | М200/В15 | 0.37 |  | 1.2
| изводственных | 2К30- М3-С |  | 3800 | 300 | 300 | 0.93 | М300/В22,5 | 0.37 |  | 3,4,5
| зданий без мос- | 1К36- М2 |  | 4400 | 300 | 300 | 1 | М200/В15 | 0.4 |  | 1,2,3
| товых опорных | 1К36- М3-С |  | 4400 | 300 | 300 | 1 | М300/В22,5 | 0.4 |  | 3,4,5
| кранов | 2К36- М2 |  | 4400 | 300 | 300 | 1.1 | М200/В15 | 0.43 |  | 1,2,4
|  | 2К36- М3-С |  | 4400 | 300 | 300 | 1.1 | М300/В22,5 | 0.43 |  | 3,4,5,6
|  | 1К42- М2 |  | 5000 | 300 | 300 | 1.1 | М200/В15 | 0.45 |  | 1,2,3,4
|  | 1К42- М3-С |  | 5000 | 300 | 300 | 1.1 | М300/В22,5 | 0.45 |  | 3,4,5
|  | 2К42- М2 |  | 5000 | 300 | 300 | 1.2 | М200/В15 | 0.48 |  | 1,2,3,4,5
|  | 2К42- М3-С |  | 5000 | 300 | 300 | 1.2 | М300/В22,5 | 0.48 |  | 3,4,5,6,7
|  | 1К48- М2 |  | 5600 | 300 | 300 | 1.3 | М200/В15 | 0.5 |  | 1,2,3,4
|  | 1К48- М3-С |  | 5600 | 300 | 300 | 1.3 | М300/В22,5 | 0.5 |  | 2,3,4,5,6
|  | 2К48- М2 |  | 5600 | 300 | 300 | 1.7 | М200/В15 | 0.67 |  | 1,2,3,4,5,6
|  | 2К48- М3 |  | 5600 | 300 | 300 | 1.7 | М300/В22,5 | 0.67 |  | 1,2,3,4,7
|  | 2К48-1М4 |  | 5600 | 300 | 300 | 1.7 | М400/В30 | 0.67
|  | 2К48- М3-С |  | 5600 | 300 | 300 | 1.7 | М300/В22,5 | 0.67 |  | 2,3,4,5,6,7
|  | 2К48- М4-С |  | 5600 | 300 | 300 | 1.7 | М400/В30 | 0.67 |  | 4,5,6
|  | 3К48- М2 |  | 5700 | 500 | 400 | 3 | М200/В15 | 1.2 |  | 1,2,4
|  | 3К48- М3 |  | 5700 | 500 | 400 | 3 | М300/В22,5 | 1.2 |  | 1,2,3,4
|  | 3К48- М4 |  | 5700 | 500 | 400 | 3 | М400/В30 | 1.2 |  | 1,2,3
|  | 3К48- М3-С |  | 5700 | 500 | 400 | 3 | М300/В22,5 | 1.2 |  | 4,5,6,7,8
|  | 4К48- М2 |  | 5600 | 300 | 300 | 1.3 | М200/В15 | 0.53 |  | 1,2,3,4,5
|  | 4К48- М3 |  | 5600 | 300 | 300 | 1.3 | М300/В22,5 | 0.53 |  | 3
|  | 4К48- М3-С |  | 5600 | 300 | 300 | 1.3 | М300/В22,5 | 0.53 |  | 3,4,5,6
|  | 5К48- М2 |  | 5600 | 400 | 300 | 1.8 | М200/В15 | 0.72 |  | 1,2,3,4,5
|  | 5К48- М3 |  | 5600 | 400 | 300 | 1.8 | М300/В22,5 | 0.72 |  | 1,2,3,4,5
|  | 5К48- М4 |  | 5600 | 400 | 300 | 1.8 | М400/В30 | 0.72 |  | 1,2,5
|  | 5К48- М3-С |  | 5600 | 400 | 300 | 1.8 | М300/В22,5 | 0.72 |  | 4,5,6,7,8
|  | 5К48-8М4-С |  | 5600 | 400 | 300 | 1.8 | М400/В30 | 0.72
|  | 6К48- М2 |  | 5700 | 500 | 500 | 3.7 | М200/В15 | 1.5 |  | 1,2,3,4
|  | 6К48- М3 |  | 5700 | 500 | 500 | 3.7 | М300/В22,5 | 1.5 |  | 1,2,3,4
|  | 6К48- М4 |  | 5700 | 500 | 500 | 3.7 | М400/В30 | 1.5 |  | 1,2,4
|  | 6К48- М3-С |  | 5700 | 500 | 500 | 3.7 | М300/В22,5 | 1.5 |  | 4,5,6,7,8
|  | 6К48- М4-С |  | 5700 | 500 | 500 | 3.7 | М400/В30 | 1.5 |  | 4,5,6,7,8
|  | 7К48- М3 |  | 5100 | 500 | 500 | 3.3 | М300/В22,5 | 1.3 |  | 1,2,3,4,5
|  | 7К48-4М4 |  | 5100 | 500 | 500 | 3.3 | М400/В30 | 1.3
|  | 7К48- М4-С |  | 5100 | 500 | 500 | 3.3 | М400/В30 | 1.3 |  | 4.6
|  | 1К54- М2 |  | 6200 | 300 | 300 | 1.4 | М200/В15 | 0.56 |  | 1,2,3,4,5
|  | 1К54- М3 |  | 6200 | 300 | 300 | 1.4 | М300/В22,5 | 0.56 |  | 3.4
|  | 1К54- М3-С |  | 6200 | 300 | 300 | 1.4 | М300/В22,5 | 0.56 |  | 4,5,6,7
|  | 2К54- М2 |  | 6200 | 300 | 300 | 1.5 | М200/В15 | 0.59 |  | 1,2,3,4,5
|  | 2К54- М3 |  | 6200 | 300 | 300 | 1.5 | М300/В22,5 | 0.59 |  | 1,2,3,4,5
|  | 2К54- М3-С |  | 6200 | 300 | 300 | 1.5 | М300/В22,5 | 0.59 |  | 4,5,6
|  | 2К54- М4-С |  | 6200 | 300 | 300 | 1.5 | М400/В30 | 0.59 |  | 5.6
|  | 1К60- М2 |  | 6800 | 400 | 300 | 2 | М200/В15 | 0.8 |  | 1,2,3,4,5,6
|  | 1К60- М3 |  | 6800 | 400 | 300 | 2 | М300/В22,5 | 0.8 |  | 1,2,3,4,5,6,7,8
|  | 1К60-1М4 |  | 6800 | 400 | 300 | 2 | М400/В30 | 0.8
|  | 1К60- М3-С |  | 6800 | 400 | 300 | 2 | М300/В22,5 | 0.8 |  | 3,4,5,6,7
|  | 2К60- М2 |  | 6900 | 400 | 400 | 2.8 | М200/В15 | 1.1 |  | 1,2,3,4,5,6
|  | 2К60- М3 |  | 6900 | 400 | 400 | 2.8 | М300/В22,5 | 1.1 |  | 1,2,3,4,5
|  | 2К60- М3-С |  | 6900 | 400 | 400 | 2.8 | М300/В22,5 | 1.1 |  | 2,3,4,5,6,7,8
|  | 3К60- М2 |  | 6900 | 500 | 400 | 3.5 | М200/В15 | 1.4 |  | 1,2,3,4,5,6
|  | 3К60- М3 |  | 6900 | 500 | 400 | 3.5 | М300/В22,5 | 1.4 |  | 1,2,3,4,5,6
|  | 3К60- М4 |  | 6900 | 500 | 400 | 3.5 | М400/В30 | 1.4 |  | 1,2,3,4,5
|  | 3К60- М3-С |  | 6900 | 500 | 400 | 3.5 | М300/В22,5 | 1.4 |  | 4,5,6,7,8,9
|  | 4К60- М2 |  | 6800 | 400 | 300 | 2.1 | М200/В15 | 0.84 |  | 1,2,3,4,5
|  | 4К60- М3 |  | 6800 | 400 | 300 | 2.1 | М300/В22,5 | 0.84 |  | 1,2,3
|  | 4К60- М3-С |  | 6800 | 400 | 300 | 2.1 | М300/В22,5 | 0.84 |  | 2,3,4,5,6
|  | 5К60- М2 |  | 6900 | 400 | 400 | 2.8 | М200/В15 | 1.1 |  | 1,2,3,4,5,6,7
|  | 5К60- М3 |  | 6900 | 400 | 400 | 2.8 | М300/В22,5 | 1.1 |  | 1,2,3,4,5,6,7
|  | 5К60- М3-С |  | 6900 | 400 | 400 | 2.8 | М300/В22,5 | 1.1 |  | 4,5,6,7
|  | 6К60- М2 |  | 6900 | 500 | 500 | 4.4 | М200/В15 | 1.7 |  | 1,2,3,4,5,6
|  | 6К60- М3 |  | 6900 | 500 | 500 | 4.4 | М300/В22,5 | 1.7 |  | 1,2,3,4,5,6,7
|  | 6К60- М4 |  | 6900 | 500 | 500 | 4.4 | М400/В30 | 1.7 |  | 1,2,3,4
|  | 6К60- М3-С |  | 6900 | 500 | 500 | 4.4 | М300/В22,5 | 1.7 |  | 4,5,6,7,8,9
|  | 6К60- М4-С |  | 6900 | 500 | 500 | 4.4 | М400/В30 | 1.7 |  | 6,7,9
|  | 7К60- М2 |  | 6300 | 500 | 500 | 4 | М200/В15 | 1.6 |  | 1,2,3,4,6
|  | 7К60- М3 |  | 6300 | 500 | 500 | 4 | М300/В22,5 | 1.6 |  | 1,2,3,4,5,6,7
|  | 7К60- М4 |  | 6300 | 500 | 500 | 4 | М400/В30 | 1.6 |  | 1,2,3
|  | 7К60- М3 |  | 6300 | 500 | 500 | 4 | М300/В22,5 | 1.6 |  | 4,5,6,7
|  | 7К60- М4 |  | 6300 | 500 | 500 | 4 | М400/В30 | 1.6 |  | 6,7,8
|  | 1К66- М2 |  | 7400 | 400 | 300 | 2.2 | М200/В15 | 0.88 |  | 1,2,3,4,5,6
|  | 1К66- М3 |  | 7400 | 400 | 300 | 2.2 | М300/В22,5 | 0.88 |  | 1,2-8
|  | 1К66-1М4 |  | 7400 | 400 | 300 | 2.2 | М400/В30 | 0.88
|  | 1К66- М3-С |  | 7400 | 400 | 300 | 2.2 | М300/В22,5 | 0.88 |  | 5,6,7
|  | 2К66- М2 |  | 7500 | 400 | 400 | 3 | М200/В15 | 1.2 |  | 1,2,3,4,5,6
|  | 2К66- М3 |  | 7500 | 400 | 400 | 3 | М300/В22,5 | 1.2 |  | 1,2,3,4,5,7
|  | 2К66- М4 |  | 7500 | 400 | 400 | 3 | М400/В30 | 1.2 |  | 4.5
|  | 2К66- М3-С |  | 7500 | 400 | 400 | 3 | М300/В22,5 | 1.2 |  | 4,5,6,7,8
|  | 3К66- М2 |  | 7500 | 500 | 400 | 3.8 | М200/В15 | 1.5 |  | 1,2,3,4,5,6
|  | 3К66- М3 |  | 7500 | 500 | 400 | 3.8 | М300/В22,5 | 1.5 |  | 1,2,3,4,5,6
|  | 3К66- М4 |  | 7500 | 500 | 400 | 3.8 | М400/В30 | 1.5 |  | 1,2,3,4
|  | 3К66- М3-С |  | 7500 | 500 | 400 | 3.8 | М300/В22,5 | 1.5 |  | 4,5,6,7,8,9
|  | 4К66- М2 |  | 7400 | 400 | 300 | 2.2 | М200/В15 | 0.88 |  | 1,2,3,4,5
|  | 4К66- М3 |  | 7400 | 400 | 300 | 2.2 | М300/В22,5 | 0.88 |  | 1,2,3,5
|  | 4К66- М4-С |  | 7400 | 400 | 300 | 2.2 | М400/В30 | 0.88 |  | 5.6
|  | 5К66- М2 |  | 7500 | 400 | 400 | 3 | М200/В15 | 1.2 |  | 1,2-7
|  | 5К66- М3 |  | 7500 | 400 | 400 | 3 | М300/В22,5 | 1.2 |  | 1,2-7
|  | 5К66- М3-С |  | 7500 | 400 | 400 | 3 | М300/В22,5 | 1.2 |  | 6.7
|  | 5К66- М4-С |  | 7500 | 400 | 400 | 3 | М400/В30 | 1.2 |  | 7.8
|  | 6К66- М2 |  | 7500 | 500 | 500 | 4.7 | М200/В15 | 1.9 |  | 1,2,3,4,5,6
|  | 6К66- М3 |  | 7500 | 500 | 500 | 4.7 | М300/В22,5 | 1.9 |  | 1,2-9
|  | 6К66- М4 |  | 7500 | 500 | 500 | 4.7 | М400/В30 | 1.9 |  | 1,2-9
|  | 6К66- М3-С |  | 7500 | 500 | 500 | 4.7 | М300/В22,5 | 1.9 |  | 4,5-9
|  | 6К66- М4-С |  | 7500 | 500 | 500 | 4.7 | М400/В30 | 1.9 |  | 5,8,9
|  | 7К66- М2 |  | 6900 | 500 | 500 | 4.3 | М200/В15 | 1.7 |  | 1,2,3,4,6
|  | 7К66- М3 |  | 6900 | 500 | 500 | 4.3 | М300/В22,5 | 1.7 |  | 1,2-7
|  | 7К66-6М3-С |  | 6900 | 500 | 500 | 4.3 | М300/В22,5 | 1.7
|  | 7К66-7М4-С |  | 6900 | 500 | 500 | 4.3 | М400/В30 | 1.7
|  | 1К72- М2 |  | 8100 | 400 | 400 | 3.2 | М200/В15 | 1.3 |  | 1,2-7
|  | 1К72- М3 |  | 8100 | 400 | 400 | 3.2 | М300/В22,5 | 1.3 |  | 1,2-7
|  | 1К72- М4 |  | 8100 | 400 | 400 | 3.2 | М400/В30 | 1.3 |  | 1,3,4-7
|  | 1К72- М3-С |  | 8100 | 400 | 400 | 3.2 | М300/В22,5 | 1.3 |  | 4,5-8
|  | 2К72- М2 |  | 8100 | 500 | 500 | 5 | М200/В15 | 2 |  | 1,2-6
|  | 2К72- М3 |  | 8100 | 500 | 500 | 5 | М300/В22,5 | 2 |  | 3,4,5
|  | 2К72- М3-С |  | 8100 | 500 | 500 | 5 | М300/В22,5 | 2 |  | 4,5-8
|  | 3К72- М2 |  | 8100 | 500 | 500 | 5 | М200/В15 | 2 |  | 1,2-6
|  | 3К72- М3 |  | 8100 | 500 | 500 | 5 | М300/В22,5 | 2 |  | 1,2-7
|  | 3К72- М4 |  | 8100 | 500 | 500 | 5 | М400/В30 | 2 |  | 1,2-6
|  | 3К72- М3-С |  | 8100 | 500 | 500 | 5 | М300/В22,5 | 2 |  | 4,5-8
|  | 4К72- М2 |  | 8100 | 400 | 400 | 3.3 | М200/В15 | 1.3 |  | 1,2-7
|  | 4К72- М3 |  | 8100 | 400 | 400 | 3.3 | М300/В22,5 | 1.3 |  | 1,2-7
|  | 4К72- М4 |  | 8100 | 400 | 400 | 3.3 | М400/В30 | 1.3 |  | 1,3-7
|  | 4К72- М3-С |  | 8100 | 400 | 400 | 3.3 | М300/В22,5 | 1.3 |  | 5,7,8
|  | 4К72-8М4-С |  | 8100 | 400 | 400 | 3.3 | М400/В30 | 1.3
|  | 5К72- М2 |  | 8100 | 500 | 500 | 5 | М200/В15 | 2 |  | 1,2-6
|  | 5К72- М3 |  | 8100 | 500 | 500 | 5 | М300/В22,5 | 2 |  | 1,2-8
|  | 5К72- М4 |  | 8100 | 500 | 500 | 5 | М400/В30 | 2 |  | 1,2-8
|  | 5К72- М3-С |  | 8100 | 500 | 500 | 5 | М300/В22,5 | 2 |  | 4,5-9
|  | 5К72- М4-С |  | 8100 | 500 | 500 | 5 | М400/В30 | 2 |  | 7,8,9
|  | 6К72- М2 |  | 7500 | 500 | 500 | 4.7 | М200/В15 | 1.9 |  | 1,2-6
|  | 6К72- М3 |  | 7500 | 500 | 500 | 4.7 | М300/В22,5 | 1.9 |  | 1,2-8
|  | 6К72- М3-С |  | 7500 | 500 | 500 | 4.7 | М300/В22,5 | 1.9 |  | 7.8
|  | 6К72- М4-С |  | 7500 | 500 | 500 | 4.7 | М400/В30 | 1.9 |  | 8.9
|  | 1К78- М2 |  | 8700 | 400 | 400 | 3.5 | М200/В15 | 1.39 |  | 1,2-7
|  | 1К78- М3 |  | 8700 | 400 | 400 | 3.5 | М300/В22,5 | 1.39 |  | 1,2-8
|  | 1К78- М4 |  | 8700 | 400 | 400 | 3.5 | М400/В30 | 1.39 |  | 3,5-7
|  | 1К78- М3-С |  | 8700 | 400 | 400 | 3.5 | М300/В22,5 | 1.39 |  | 4,5-8
|  | 1К78- М4-С |  | 8700 | 400 | 400 | 3.5 | М400/В30 | 1.39 |  | 7.8
|  | 2К78- М2 |  | 8700 | 500 | 500 | 5.4 | М200/В15 | 2.18 |  | 1,5,6
|  | 2К78- М3 |  | 8700 | 500 | 500 | 5.4 | М300/В22,5 | 2.18 |  | 1,2-8
|  | 2К78- М4 |  | 8700 | 500 | 500 | 5.4 | М400/В30 | 2.18 |  | 7.8
|  | 2К78- М3-С |  | 8700 | 500 | 500 | 5.4 | М300/В22,5 | 2.18 |  | 6,7-10
|  | 3К78- М2 |  | 8700 | 500 | 500 | 5.5 | М200/В15 | 2.2 |  | 1,2-5
|  | 3К78- М3 |  | 8700 | 500 | 500 | 5.5 | М300/В22,5 | 2.2 |  | 1,2-6
|  | 3К78- М4 |  | 8700 | 500 | 500 | 5.5 | М400/В30 | 2.2 |  | 1,2,4,6
|  | 3К78- М3-С |  | 8700 | 500 | 500 | 5.5 | М300/В22,5 | 2.2 |  | 4,5-8
|  | 4К78- М2 |  | 8700 | 400 | 400 | 3.6 | М200/В15 | 1.43 |  | 1,2-7
|  | 4К78- М3 |  | 8700 | 400 | 400 | 3.6 | М300/В22,5 | 1.43 |  | 1,2-8
|  | 4К78- М4 |  | 8700 | 400 | 400 | 3.6 | М400/В30 | 1.43 |  | 1,3-8
|  | 4К78- М3-С |  | 8700 | 400 | 400 | 3.6 | М300/В22,5 | 1.43 |  | 6.8
|  | 4К78-8М4-С |  | 8700 | 400 | 400 | 3.6 | М400/В30 | 1.43
|  | 5К78- М2 |  | 8700 | 500 | 500 | 5.5 | М200/В15 | 2.2 |  | 1,2-6
|  | 5К78- М3 |  | 8700 | 500 | 500 | 5.5 | М300/В22,5 | 2.2 |  | 1,2-9
|  | 5К78- М4 |  | 8700 | 500 | 500 | 5.5 | М400/В30 | 2.2 |  | 1,2-9
|  | 5К78- М3-С |  | 8700 | 500 | 500 | 5.5 | М300/В22,5 | 2.2 |  | 5,6-9
|  | 5К78- М4-С |  | 8700 | 500 | 500 | 5.5 | М400/В30 | 2.2 |  | 9
|  | 6К78- М2 |  | 8100 | 500 | 500 | 5.1 | М200/В15 | 2.05 |  | 1,2-6
|  | 6К78- М3 |  | 8100 | 500 | 500 | 5.1 | М300/В22,5 | 2.05 |  | 1,2-9
|  | 6К78- М4 |  | 8100 | 500 | 500 | 5.1 | М400/В30 | 2.05 |  | 2,3-9
|  | 6К78- М4-С |  | 8100 | 500 | 500 | 5.1 | М400/В30 | 2.05 |  | 8.9
|  | 1К84- М2 |  | 9300 | 400 | 400 | 3.7 | М200/В15 | 1.5 |  | 1,2-7
|  | 1К84- М3 |  | 9300 | 400 | 400 | 3.7 | М300/В22,5 | 1.5 |  | 1,2-7
|  | 1К84- М4 |  | 9300 | 400 | 400 | 3.7 | М400/В30 | 1.5 |  | 1,2-7
|  | 1К84- М3-С |  | 9300 | 400 | 400 | 3.7 | М300/В22,5 | 1.5 |  | 4,5-7
|  | 2К84- М2 |  | 9300 | 500 | 400 | 4.7 | М200/В15 | 1.9 |  | 1,2-4
|  | 2К84- М3 |  | 9300 | 500 | 400 | 4.7 | М300/В22,5 | 1.9 |  | 1,2-4
|  | 2К84- М3-С |  | 9300 | 500 | 400 | 4.7 | М400/В30 | 1.9 |  | 4,5-8
|  | 3К84- М2 |  | 9300 | 500 | 500 | 5.8 | М200/В15 | 2.3 |  | 1,2-6
|  | 3К84- М3 |  | 9300 | 500 | 500 | 5.8 | М300/В22,5 | 2.3 |  | 1,2-8
|  | 3К84- М4 |  | 9300 | 500 | 500 | 5.8 | М400/В30 | 2.3 |  | 4,6,7
|  | 3К84- М3-С |  | 9300 | 500 | 500 | 5.8 | М300/В22,5 | 2.3 |  | 4,5-9
|  | 3К84- М4-С |  | 9300 | 500 | 500 | 5.8 | М400/В30 | 2.3 |  | 5,6-8
|  | 4К84- М2 |  | 9300 | 500 | 500 | 5.8 | М200/В15 | 2.3 |  | 1,2-6
|  | 4К84- М3 |  | 9300 | 500 | 500 | 5.8 | М300/В22,5 | 2.3 |  | 1,2-8
|  | 4К84- М4 |  | 9300 | 500 | 500 | 5.8 | М400/В30 | 2.3 |  | 1,2-5
|  | 4К84- М3-С |  | 9300 | 500 | 500 | 5.8 | М300/В22,5 | 2.3 |  | 4,5-9
|  | 5К84- М2 |  | 9300 | 500 | 400 | 4.7 | М200/В15 | 1.9 |  | 1,2-6
|  | 5К84- М3 |  | 9300 | 500 | 400 | 4.7 | М300/В22,5 | 1.9 |  | 1,2-7
|  | 5К84- М4 |  | 9300 | 500 | 400 | 4.7 | М400/В30 | 1.9 |  | 1,2-7
|  | 5К84- М3-С |  | 9300 | 500 | 400 | 4.7 | М300/В22,5 | 1.9 |  | 6.8
|  | 7К84- М2 |  | 8700 | 500 | 500 | 5.5 | М200/В15 | 2.2 |  | 1,2,4
|  | 7К84- М3 |  | 8700 | 500 | 500 | 5.5 | М300/В22,5 | 2.2 |  | 1,2-7
|  | 7К84- М4 |  | 8700 | 500 | 500 | 5.5 | М400/В30 | 2.2 |  | 1,2-8
|  | 9К84- М2 |  | 9300 | 500 | 500 | 5.9 | М200/В15 | 2.4 |  | 1,2-6
|  | 9К84- М3 |  | 9300 | 500 | 500 | 5.9 | М300/В22,5 | 2.4 |  | 1,2-8
|  | 9К84- М4 |  | 9300 | 500 | 500 | 5.9 | М400/В30 | 2.4 |  | 1,2-8
|  | 9К84-4М3-С |  | 9300 | 500 | 500 | 5.9 | М300/В22,5 | 2.4
|  | 9К84- М4-С |  | 9300 | 500 | 500 | 5.9 | М400/В30 | 2.4 |  | 5,6-8
|  | 9К96- М2 |  | 10500 | 400 | 400 | 4.2 | М200/В15 | 1.7 |  | 1,2-6
|  | 9К96- М3 |  | 10500 | 400 | 400 | 4.2 | М300/В22,5 | 1.7 |  | 1,2-7
|  | 9К96- М4 |  | 10500 | 400 | 400 | 4.2 | М400/В30 | 1.7 |  | 2,3,4,5
|  | 9К96- М3-С |  | 10500 | 400 | 400 | 4.2 | М300/В22,5 | 1.7 |  | 4,6,7
|  | 2К96- М2 |  | 10500 | 500 | 400 | 5.3 | М200/В15 | 2.1 |  | 1,2-6
|  | 2К96- М3 |  | 10500 | 500 | 400 | 5.3 | М300/В22,5 | 2.1 |  | 1,2-8,10
|  | 2К96- М4 |  | 10500 | 500 | 400 | 5.3 | М400/В30 | 2.1 |  | 2,3-10
|  | 2К96- М3-С |  | 10500 | 500 | 400 | 5.3 | М300/В22,5 | 2.1 |  | 5,6,8
|  | 3К96- М2 |  | 10500 | 500 | 500 | 6.6 | М200/В15 | 2.7 |  | 1,2,3,5
|  | 3К96- М3 |  | 10500 | 500 | 500 | 6.6 | М300/В22,5 | 2.7 |  | 2,3-7
|  | 3К96- М4 |  | 10500 | 500 | 500 | 6.6 | М400/В30 | 2.7 |  | 2,3-8
|  | 3К96- М3-С |  | 10500 | 500 | 500 | 6.6 | М300/В22,5 | 2.7 |  | 3,4-9
|  | 5К96- М2 |  | 10500 | 500 | 500 | 6.6 | М200/В15 | 2.7 |  | 1,2-6
|  | 5К96- М3 |  | 10500 | 500 | 500 | 6.6 | М300/В22,5 | 2.7 |  | 1,2-8
|  | 5К96- М4 |  | 10500 | 500 | 500 | 6.6 | М400/В30 | 2.7 |  | 2,3-5,7-10
|  | 7К96- М2 |  | 10500 | 500 | 500 | 6.6 | М200/В15 | 2.7 |  | 1,2-6
|  | 7К96- М3 |  | 10500 | 500 | 500 | 6.6 | М300/В22,5 | 2.7 |  | 1,2-8
|  | 7К96- М4 |  | 10500 | 500 | 500 | 6.6 | М400/В30 | 2.7 |  | 3,4-8
|  | 7К96- М3-С |  | 10500 | 500 | 500 | 6.6 | М300/В22,5 | 2.7 |  | 6.8
600
L
H
B

## Балконы
№ | Наименование | Марка | Нормативн.документ | Размер(габариты), мм |  |  | Масса | Марка | Объем | Отпускная | Приме-
п/п | изделий | изделий | №серии,чертеж,ГОСТ, | длина | ширина | высота | изделия, | бетона/ | изделия, | проч-ть % | чание
|  |  | ТУ | L | B | H | т | класс | м³ | лето/зима
1 | 2 | 3 | 4 | 5 | 6 | 7 | 8 | 9 | 10 | 11 | 12
| Плиты балкон- | ПБК 18.13-т | с.1.137.1 КЛ-1 | 1790 | 1340 | 150/80 | 0.665 | М300/В22,5 | 0.266 | 70/100
| ные ж/б для жи- | ПБК 24.13-т |  | 2390 | 1340 | 150/80 | 0.89 |  | 0.356
| лых кирпичных | ПБК 24.13-т-1(2) |  | 2340 | 1340 | 150/80 | 0.63 |  | 0.25 |  | угловые
| зданий(сплош- | ПБК 27.13-т |  | 2690 | 1340 | 150/80 | 1 |  | 0.4
| ные и с проема- | ПБК 30.13-т |  | 2990 | 1340 | 150/80 | 1.11 |  | 0.45
| ми) | ПБК 30.13п(л)-т |  | 2990 | 1340 | 150/80 | 1.02 |  | 0.406 |  | лев/прав
|  | ПБК 33.13-т |  | 3290 | 1340 | 150/80 | 1.23 |  | 0.49
|  | ПБК 36.13-т |  | 3590 | 1340 | 150/80 | 1.34 |  | 0.535
|  | ПБК 36.13п(л)-т |  | 3590 | 1340 | 150/80 | 1.24 |  | 0.49 |  | лев/прав
|  | ПБК 42.13-т |  | 4190 | 1340 | 150/80 | 1.57 |  | 0.63
L
H
B